## Tabelle1
198250
Anwendungen:
BBN33 | gehärteter Stahl mit leicht unterbrochenem Schnitt und Glattschnitt, vc=max 180m/min
Werkstoff |  | Bearbeitung | Einsatzdaten |  |  | Anwendung
|  |  | V (m/min | ap mm | f mm/U* | BBN33
gehärtteter Stahl HRC 45-65, Werkzeug- und Einsatzstähle, voll- und leicht unterbrochener Schnitt, (hohe Wirtschaftlichkeit auch ohne KSM) |  | Vordrehen | 80 - 130 | 0,5 - 2,0 | 0,1 - 0,4 | O
|  | Fertigdrehen | 80 - 180 | 0,1 - 0,5 | 0,03- 0,2 | X
|  | Fräsen | 200 - 600 | 0,05-0,3 | 0,03-0,2
gehärtteter Stahl HRC 45-65, Werkzeug- und Einsatzstähle, stark unterbrochener Schnitt, (möglichst ohne KSM) |  | Vordrehen | 70 - 120 | 0,5 - 2,0 | 0,1 - 0,4
|  | Fertigdrehen | 70 - 150 | 0,1 - 0,5 | 0,03- 0,2 | O
|  | Fräsen | 200 - 600 | 0,05-0,3 | 0,03-0,2
perlitisches Gusseisen |  | Vordrehen | 500 - 1000 | 0,5 - 3,0 | 0,3 - 0,5
|  | Fertigdrehen | 600 - 2000 | 0,05- 0,5 | 0,05- 0,5
|  | Fräsen | 600 - 2000 | 0,5 - 3,0 | 0,1 - 0,3
Hartguss Ni-Hard chromlegierte Gusssorten |  | Vordrehen | 40 - 100 | 0,5 - 3,0 | 0,1 - 0,5
|  | Fertigdrehen | 40 - 120 | 0,1 - 1,0 | 0,1 - 0,3
|  | Fräsen | 100 - 200 | 0,1 - 2,5 | 0,1 - 0,2
Hartmetalle über 18% Kobaltgehalt |  | Vordrehen | 20 - 30 | 0,2 - 1,0 | 0,1 - 0,4
|  | Fertigdrehen | 20 - 35 | 0,1 - 0,5 | 0,1 - 0,3
Superlegierungen (Inconell, Waspaloy, Colmoloy) Exotenstähle auf Nickel- oder Kobaltbasis |  | Fertigdrehen | 80 - 200 | 0,05- 0,5 | 0,03- 0,2
|  | Fräsen | 100 - 300 | 0,1 - 1,5 | 0,05- 0,3
* Vorschubwerte beim Fräsen = mm/Zahn
besonders geeignet | X
bedingt geeignet | O