## Table 1
Katalog Nr. 100084
Bohrer-Ø mm | Vorschub-Code
| 1 | 2 | 3 | 4 | 5 | 6 | 7 | 8 | 9
f (mm/U)
1 | 0.006 | 0.008 | 0.012 | 0.014 | 0.016 | 0.018 | 0.02 | 0.023 | 0.025
2 | 0.02 | 0.025 | 0.032 | 0.04 | 0.05 | 0.063 | 0.08 | 0.1 | 0.125
2.5 | 0.025 | 0.032 | 0.04 | 0.05 | 0.063 | 0.08 | 0.1 | 0.125 | 0.16
3.15 | 0.032 | 0.04 | 0.05 | 0.063 | 0.08 | 0.1 | 0.125 | 0.16 | 0.16
4 | 0.04 | 0.05 | 0.063 | 0.08 | 0.1 | 0.125 | 0.16 | 0.2 | 0.2
5 | 0.04 | 0.05 | 0.063 | 0.08 | 0.1 | 0.125 | 0.16 | 0.2 | 0.25
6.3 | 0.05 | 0.063 | 0.08 | 0.1 | 0.125 | 0.16 | 0.2 | 0.25 | 0.315
8 | 0.063 | 0.08 | 0.1 | 0.125 | 0.16 | 0.2 | 0.25 | 0.315 | 0.315
10 | 0.08 | 0.1 | 0.125 | 0.16 | 0.2 | 0.25 | 0.315 | 0.4 | 0.4
12.5 | 0.08 | 0.1 | 0.125 | 0.16 | 0.2 | 0.25 | 0.315 | 0.4 | 0.5
16 | 0.1 | 0.125 | 0.16 | 0.2 | 0.25 | 0.315 | 0.4 | 0.5 | 0.63
Werkstoffbezeichnung | Festigkeit |  | Vc | Vorschub-Code
| N/mm² | HB / HRC | m/min
Allgemeine Baustähle | ≤ 500 |  | 26 | 6
| ≤ 1000 |  | 21 | 5
Automatenstähle | ≤ 850 |  | 29 | 6
| ≤ 1000 |  | 29 | 5
Unlegierte Vergütungsstähle | ≤ 700 |  | 25 | 5
| ≤ 850 |  | 25 | 5
| ≤ 1000 |  | 22 | 4
Legierte Vergütungsstähle | ≤ 1000 |  | 19 | 4
≤ 1400
unlegierte Einsatzstähle | ≤ 850 |  | 29 | 6
Legierte Einsatzstähle | ≤ 1000 |  | 18 | 4
≤ 1400
Nitrierstähle | ≤ 1000 |  | 13 | 4
≤ 1400
Werkzeugstähle | ≤ 850 |  | 16 | 4
≤ 1400
Schnellarbeitsstähle | ≤ 1400
Federstähle | ≤ 1500
Rostfrei Stähle
-geschwefelt | ≤ 900
-austenitisch | ≤ 1100
-martensitisch | ≤ 1500
Gehärtete Stähle |  | ≤ 48 HRC
≤ 66 HRC
Gusseisen |  | ≤ 240 HB | 29 | 6
|  | ≤ 350 HB | 29 | 6
Kugelgraphit- und Temperguss |  | ≤ 240 HB | 25 | 6
|  | ≤ 350 HB | 19 | 6
Hartguss |  | ≤ 350 HB
Titan und Titan-Legierungen | ≤ 850
≤ 1400
Sonderlegierung | ≤ 2000
Aluminium und Al-Legierungen | ≤ 400
AL-Knetlegierung | ≤ 650
Al-Gusslegierung
≤ 10 % Si | ≤ 600
≤ 24 % Si | ≤ 600
Magnesium-Legierungen | ≤ 400 |  | 72 | 6
Kupfer | ≤ 500 |  | 56 | 5
Messing
- kurzspanend | ≤ 600 |  | 64 | 5
- langspanend | ≤ 600 |  | 40 | 5
Bronzen
-kurzspanend | ≤ 600
| ≤ 850 |  | 14 | 4
-langspanend | ≤ 850 |  | 14 | 4
≤ 1000
Kunststoffe
-duroplastisch | ≤ 150 |  | 23 | 4
-thermoplastisch | ≤ 100
Aramidfaserverstärkt | ≤ 1000
Glas-/Kohlefaserverstärkt | ≤ 1000
Die angegebenen Schnittwerte sind Richtwerte.
Die für den jeweiligen Bearbeitungsfall optimalen Daten sollten im Versuch oder während der Bearbeitung ermittelt werden.