## Table 1
Katalog Nr. 101530
Bohrer-Ø mm | Vorschub-Code
| 1 | 2 | 3 | 4 | 5 | 6 | 7 | 8 | 9
f (mm/U)
3 | 0.032 | 0.04 | 0.05 | 0.063 | 0.08 | 0.1 | 0.125 | 0.16 | 0.16
4 | 0.04 | 0.05 | 0.063 | 0.08 | 0.1 | 0.125 | 0.16 | 0.2 | 0.2
5 | 0.04 | 0.05 | 0.063 | 0.08 | 0.1 | 0.125 | 0.16 | 0.2 | 0.25
6.3 | 0.05 | 0.063 | 0.08 | 0.1 | 0.125 | 0.16 | 0.2 | 0.25 | 0.315
8 | 0.063 | 0.08 | 0.1 | 0.125 | 0.16 | 0.2 | 0.25 | 0.315 | 0.315
10 | 0.08 | 0.1 | 0.125 | 0.16 | 0.2 | 0.25 | 0.315 | 0.4 | 0.4
12 | 0.08 | 0.1 | 0.125 | 0.16 | 0.2 | 0.25 | 0.315 | 0.4 | 0.5
Werkstoffbezeichnung | Festigkeit |  | Vc | Vorschub-Code
| N/mm² | HB / HRC | m/min
Allgemeine Baustähle | ≤ 500 |  | 24 | 6
| ≤ 1000 |  | 20 | 5
Automatenstähle | ≤ 850 |  | 27 | 6
| ≤ 1000 |  | 27 | 5
Unlegierte Vergütungsstähle | ≤ 700 |  | 22 | 5
| ≤ 850 |  | 22 | 5
≤ 1000
Legierte Vergütungsstähle | ≤ 1000
≤ 1400
unlegierte Einsatzstähle | ≤ 850
Legierte Einsatzstähle | ≤ 1000
≤ 1400
Nitrierstähle | ≤ 1000
≤ 1400
Werkzeugstähle | ≤ 850
≤ 1400
Schnellarbeitsstähle | ≤ 1400
Federstähle | ≤ 1500
Rostfrei Stähle
-geschwefelt | ≤ 900
-austenitisch | ≤ 1100
-martensitisch | ≤ 1500
Gehärtete Stähle |  | ≤ 48 HRC
≤ 66 HRC
Gusseisen |  | ≤ 240 HB | 27 | 6
|  | ≤ 350 HB | 27 | 6
Kugelgraphit- und Temperguss |  | ≤ 240 HB | 22 | 6
|  | ≤ 350 HB | 18 | 6
Hartguss |  | ≤ 350 HB
Titan und Titan-Legierungen | ≤ 850
≤ 1400
Sonderlegierung | ≤ 2000
Aluminium und Al-Legierungen | ≤ 400
AL-Knetlegierung | ≤ 650
Al-Gusslegierung
≤ 10 % Si | ≤ 600 |  | 45 | 7
≤ 24 % Si | ≤ 600 |  | 45 | 6
Magnesium-Legierungen | ≤ 400 |  | 63 | 6
Kupfer | ≤ 500 |  | 54 | 5
Messing
- kurzspanend | ≤ 600
- langspanend | ≤ 600 |  | 36 | 5
Bronzen
-kurzspanend | ≤ 600 |  | 28 | 4
| ≤ 850 |  | 22 | 4
-langspanend | ≤ 850 |  | 22 | 4
≤ 1000
Kunststoffe
-duroplastisch | ≤ 150 |  | 14 | 4
-thermoplastisch | ≤ 100 |  | 22 | 5
Aramidfaserverstärkt | ≤ 1000
Glas-/Kohlefaserverstärkt | ≤ 1000
Die angegebenen Schnittwerte sind Richtwerte.
Die für den jeweiligen Bearbeitungsfall optimalen Daten sollten im Versuch oder während der Bearbeitung ermittelt werden.