## Table 1
Katalog Nr. 102794
Bohrer-Ø mm | Vorschub-Code
| 1 | 2 | 3 | 4
f (mm/U)
1 | 0.065 | 0.045 | 0.035 | 0.07
2 | 0.065 | 0.045 | 0.035 | 0.09
3 | 0.11 | 0.09 | 0.055 | 0.125
4 | 0.115 | 0.1 | 0.07 | 0.145
5 | 0.135 | 0.115 | 0.08 | 0.18
6 | 0.145 | 0.125 | 0.09 | 0.205
7 | 0.16 | 0.135 | 0.1 | 0.225
8 | 0.18 | 0.16 | 0.1 | 0.245
9 | 0.2 | 0.17 | 0.11 | 0.25
10 | 0.215 | 0.18 | 0.115 | 0.27
11 | 0.235 | 0.18 | 0.125 | 0.29
12 | 0.235 | 0.18 | 0.135 | 0.29
14 | 0.26 | 0.2 | 0.145 | 0.315
16 | 0.29 | 0.225 | 0.155 | 0.335
18 | 0.315 | 0.245 | 0.16 | 0.36
20 | 0.34 | 0.27 | 0.18 | 0.405
Werkstoffbezeichnung | Festigkeit |  | Vc | Vorschub-Code
| N/mm² | HB / HRC | m/min
Allgemeine Baustähle | ≤ 500 |  | 105 | 1
| ≤ 1000 |  | 95 | 2
Automatenstähle | ≤ 850 |  | 105 | 1
| ≤ 1000 |  | 95 | 2
Unlegierte Vergütungsstähle | ≤ 700 |  | 105 | 1
| ≤ 850 |  | 105 | 1
| ≤ 1000 |  | 95 | 2
Legierte Vergütungsstähle | ≤ 1000 |  | 95 | 2
| ≤ 1400 |  | 65 | 2
unlegierte Einsatzstähle | ≤ 850 |  | 105 | 1
Legierte Einsatzstähle | ≤ 1000 |  | 95 | 2
| ≤ 1400 |  | 65 | 2
Nitrierstähle | ≤ 1000 |  | 95 | 2
| ≤ 1400 |  | 65 | 2
Werkzeugstähle | ≤ 850 |  | 105 | 1
| ≤ 1400 |  | 60 | 2
Schnellarbeitsstähle | ≤ 1400 |  | 60 | 2
Federstähle | ≤ 1500 |  | 45 | 3
Rostfrei Stähle
-geschwefelt | ≤ 900 |  | 45 | 3
-austenitisch | ≤ 1100 |  | 40 | 3
-martensitisch | ≤ 1500 |  | 35 | 3
Gusseisen |  | ≤ 240 HB | 105 | 4
|  | ≤ 350 HB | 95 | 1
Kugelgraphit- und Temperguss |  | ≤ 240 HB | 105 | 4
|  | ≤ 350 HB | 95 | 1
Hartguss |  | ≤ 350 HB | 80 | 1
Titan und Titan-Legierungen | ≤ 850
≤ 1400
Sonderlegierung | ≤ 2000
Aluminium und Al-Legierungen | ≤ 400 |  | 290 | 4
AL-Knetlegierung | ≤ 650 |  | 230 | 4
Al-Gusslegierung
≤ 10 % Si | ≤ 600 |  | 220 | 4
≤ 24 % Si | ≤ 600 |  | 105 | 4
Magnesium-Legierungen | ≤ 400 |  | 220 | 4
Kupfer | ≤ 500 |  | 140 | 2
Messing
- kurzspanend | ≤ 600 |  | 160 | 4
- langspanend | ≤ 600 |  | 120 | 1
Bronzen
-kurzspanend | ≤ 600 |  | 160 | 4
| ≤ 850 |  | 140 | 4
-langspanend | ≤ 850 |  | 120 | 1
| ≤ 1000 |  | 105 | 1
Kunststoffe
-duroplastisch | ≤ 150
-thermoplastisch | ≤ 100
Aramidfaserverstärkt | ≤ 1000
Glas-/Kohlefaserverstärkt | ≤ 1000
Die angegebenen Schnittwerte sind Richtwerte.
Die für den jeweiligen Bearbeitungsfall optimalen Daten sollten im Versuch oder während der Bearbeitung ermittelt werden.
Minimaler Kühlmitteldruck: 20 bar (Reduzierung der empfohlenen Schnittdaten um 10%) Empfohlener Kühlmitteldruck: min. 40 bar