## Table 1
Katalog Nr. 103135
Bohrer-Ø mm | Vorschub-Code
| 1 | 2 | 3 | 4 | 5 | 6 | 7 | 8 | 9 | 10 | 11 | 12
f (mm/U)
5 | 0.04 | 0.05 | 0.063 | 0.08 | 0.1 | 0.125 | 0.16 | 0.2 | 0.25 | 0.27 | 0.37 | 0.44
6.3 | 0.05 | 0.063 | 0.08 | 0.1 | 0.125 | 0.16 | 0.2 | 0.25 | 0.315 | 0.3 | 0.4 | 0.5
8 | 0.063 | 0.08 | 0.1 | 0.125 | 0.16 | 0.2 | 0.25 | 0.315 | 0.315 | 0.36 | 0.45 | 0.56
10 | 0.08 | 0.1 | 0.125 | 0.16 | 0.2 | 0.25 | 0.315 | 0.4 | 0.4 | 0.45 | 0.57 | 0.73
12.5 | 0.08 | 0.1 | 0.125 | 0.16 | 0.2 | 0.25 | 0.315 | 0.4 | 0.5 | 0.53 | 0.65 | 0.82
16 | 0.1 | 0.125 | 0.16 | 0.2 | 0.25 | 0.315 | 0.4 | 0.5 | 0.63 | 0.6 | 0.7 | 0.91
20 | 0.125 | 0.16 | 0.2 | 0.25 | 0.315 | 0.4 | 0.5 | 0.63 | 0.63 | 0.66 | 0.83 | 1.1
Werkstoffbezeichnung | Festigkeit |  | Vc | Vorschub-Code
| N/mm² | HB / HRC | m/min
Allgemeine Baustähle | ≤ 500 |  | 115 | 10
| ≤ 1000 |  | 105 | 11
Automatenstähle | ≤ 850 |  | 115 | 10
| ≤ 1000 |  | 105 | 11
Unlegierte Vergütungsstähle | ≤ 700 |  | 115 | 10
| ≤ 850 |  | 115 | 10
| ≤ 1000 |  | 105 | 11
Legierte Vergütungsstähle | ≤ 1000 |  | 115 | 10
| ≤ 1400 |  | 80 | 10
unlegierte Einsatzstähle | ≤ 850 |  | 115 | 11
Legierte Einsatzstähle | ≤ 1000 |  | 115 | 11
| ≤ 1400 |  | 80 | 10
Nitrierstähle | ≤ 1000 |  | 115 | 11
| ≤ 1400 |  | 80 | 10
Werkzeugstähle | ≤ 850 |  | 85 | 10
| ≤ 1400 |  | 70 | 9
Schnellarbeitsstähle | ≤ 1400 |  | 70 | 9
Federstähle | ≤ 1500 |  | 70 | 9
Rostfrei Stähle
-geschwefelt | ≤ 900 |  | 55 | 6
-austenitisch | ≤ 1100 |  | 50 | 5
-martensitisch | ≤ 1500
Gehärtete Stähle |  | ≤ 48 HRC
≤ 66 HRC
Gusseisen |  | ≤ 240 HB | 140 | 12
|  | ≤ 350 HB | 120 | 11
Kugelgraphit- und Temperguss |  | ≤ 240 HB | 115 | 11
|  | ≤ 350 HB | 70 | 7
Hartguss |  | ≤ 350 HB | 70 | 7
Titan und Titan-Legierungen | ≤ 850
≤ 1400
Sonderlegierung | ≤ 2000
Aluminium und Al-Legierungen | ≤ 400 |  | 300 | 11
AL-Knetlegierung | ≤ 650 |  | 250 | 12
Al-Gusslegierung
≤ 10 % Si | ≤ 600 |  | 220 | 12
≤ 24 % Si | ≤ 600 |  | 180 | 12
Magnesium-Legierungen | ≤ 400
Kupfer | ≤ 500 |  | 120 | 11
Messing
- kurzspanend | ≤ 600 |  | 200 | 12
- langspanend | ≤ 600 |  | 200 | 12
Bronzen
-kurzspanend | ≤ 600
≤ 850
-langspanend | ≤ 850
≤ 1000
Kunststoffe
-duroplastisch | ≤ 150
-thermoplastisch | ≤ 100
Aramidfaserverstärkt | ≤ 1000
Glas-/Kohlefaserverstärkt | ≤ 1000
Die angegebenen Schnittwerte sind Richtwerte.
Die für den jeweiligen Bearbeitungsfall optimalen Daten sollten im Versuch oder während der Bearbeitung ermittelt werden.