## Table 1
Katalog Nr. 103315
Bohrer-Ø mm | Vorschub-Code
| 1 | 2 | 3 | 4 | 5 | 6 | 7 | 8 | 9
f (mm/U)
5 | 0.04 | 0.05 | 0.063 | 0.08 | 0.1 | 0.125 | 0.16 | 0.2 | 0.25
6.3 | 0.05 | 0.063 | 0.08 | 0.1 | 0.125 | 0.16 | 0.2 | 0.25 | 0.315
8 | 0.063 | 0.08 | 0.1 | 0.125 | 0.16 | 0.2 | 0.25 | 0.315 | 0.315
10 | 0.08 | 0.1 | 0.125 | 0.16 | 0.2 | 0.25 | 0.315 | 0.4 | 0.4
12.5 | 0.08 | 0.1 | 0.125 | 0.16 | 0.2 | 0.25 | 0.315 | 0.4 | 0.5
16 | 0.1 | 0.125 | 0.16 | 0.2 | 0.25 | 0.315 | 0.4 | 0.5 | 0.63
Werkstoffbezeichnung | Festigkeit |  | Vc | Vorschub-Code
| N/mm² | HB / HRC | m/min
Allgemeine Baustähle | ≤ 500 |  | 65 | 7
| ≤ 1000 |  | 55 | 8
Automatenstähle | ≤ 850 |  | 60 | 7
| ≤ 1000 |  | 55 | 8
Unlegierte Vergütungsstähle | ≤ 700 |  | 65 | 7
| ≤ 850 |  | 60 | 7
| ≤ 1000 |  | 55 | 8
Legierte Vergütungsstähle | ≤ 1000 |  | 60 | 7
| ≤ 1400 |  | 50 | 6
unlegierte Einsatzstähle | ≤ 850 |  | 60 | 7
Legierte Einsatzstähle | ≤ 1000 |  | 60 | 7
| ≤ 1400 |  | 50 | 6
Nitrierstähle | ≤ 1000 |  | 60 | 7
| ≤ 1400 |  | 50 | 6
Werkzeugstähle | ≤ 850 |  | 40 | 6
| ≤ 1400 |  | 35 | 6
Schnellarbeitsstähle | ≤ 1400 |  | 35 | 6
Federstähle | ≤ 1500 |  | 35 | 6
Gehärtete Stähle |  | ≤ 48 HRC
≤ 66 HRC
Gusseisen | ≤ 500 |  | 100 | 9
| > 500 |  | 80 | 8
Kugelgraphit- und Temperguss | ≤ 500 |  | 70 | 9
| > 500 |  | 60 | 7
Hartguss
Titan und Titan-Legierungen | ≤ 850
≤ 1400
Sonderlegierung | ≤ 2000
Aluminium und Al-Legierungen | ≤ 400
AL-Knetlegierung | ≤ 650
Al-Gusslegierung
≤ 10 % Si | ≤ 600 |  | 100 | 6
≤ 24 % Si | ≤ 600 |  | 120 | 6
Magnesium-Legierungen | ≤ 400
Kupfer | ≤ 500
Messing
- kurzspanend | ≤ 600
- langspanend | ≤ 600
Bronzen
-kurzspanend | ≤ 600
≤ 850
-langspanend | ≤ 850
≤ 1000
Kunststoffe
-duroplastisch | ≤ 150
-thermoplastisch | ≤ 100
Aramidfaserverstärkt | ≤ 1000
Glas-/Kohlefaserverstärkt | ≤ 1000
Die angegebenen Schnittwerte sind Richtwerte.
Die für den jeweiligen Bearbeitungsfall optimalen Daten sollten im Versuch oder während der Bearbeitung ermittelt werden.