## Table 1
Katalog Nr. 103432
Bohrer-Ø mm | Vorschub-Code
| 1 | 2 | 3 | 4
f (mm/U)
1 | 0.03 | 0.02 | 0.05 | 0.04
2 | 0.05 | 0.04 | 0.06 | 0.055
3 | 0.06 | 0.05 | 0.07 | 0.065
4 | 0.07 | 0.06 | 0.09 | 0.08
5 | 0.08 | 0.07 | 0.11 | 0.09
6 | 0.09 | 0.08 | 0.12 | 0.1
7 | 0.09 | 0.08 | 0.12 | 0.1
8 | 0.1 | 0.09 | 0.14 | 0.11
9 | 0.11 | 0.1 | 0.16 | 0.12
10 | 0.12 | 0.11 | 0.18 | 0.13
11 | 0.12 | 0.11 | 0.2 | 0.14
12 | 0.14 | 0.13 | 0.21 | 0.15
14 | 0.14 | 0.13 | 0.22 | 0.16
16 | 0.15 | 0.14 | 0.23 | 0.17
18 | 0.15 | 0.14 | 0.24 | 0.19
20 | 0.17 | 0.15 | 0.26 | 0.21
empfohlener Entspanzyklus 0,5xd - 1xd
Werkstoffbezeichnung | Festigkeit |  | Vc | Vorschub-Code
| N/mm² | HB / HRC | m/min
Allgemeine Baustähle | ≤ 500 |  | 85 | 3
| ≤ 1000 |  | 70 | 3
Automatenstähle | ≤ 850 |  | 85 | 3
| ≤ 1000 |  | 70 | 3
Unlegierte Vergütungsstähle | ≤ 700 |  | 70 | 3
| ≤ 850 |  | 65 | 4
| ≤ 1000 |  | 60 | 4
Legierte Vergütungsstähle | ≤ 1000 |  | 60 | 4
≤ 1400
unlegierte Einsatzstähle | ≤ 850 |  | 75 | 3
Legierte Einsatzstähle | ≤ 1000 |  | 60 | 4
≤ 1400
Nitrierstähle | ≤ 1000 |  | 60 | 4
≤ 1400
Werkzeugstähle | ≤ 850 |  | 70 | 3
≤ 1400
Schnellarbeitsstähle | ≤ 1400
Federstähle | ≤ 1500
Rostfrei Stähle
-geschwefelt | ≤ 900 |  | 35 | 1
-austenitisch | ≤ 1100 |  | 25 | 2
-martensitisch | ≤ 1500
Gehärtete Stähle |  | ≤ 48 HRC
≤ 66 HRC
Gusseisen |  | ≤ 240 HB
≤ 350 HB
Kugelgraphit- und Temperguss |  | ≤ 240 HB
≤ 350 HB
Hartguss |  | ≤ 350 HB
Titan und Titan-Legierungen | ≤ 850
≤ 1400
Sonderlegierung | ≤ 2000
Aluminium und Al-Legierungen | ≤ 400
AL-Knetlegierung | ≤ 650
Al-Gusslegierung
≤ 10 % Si | ≤ 600
≤ 24 % Si | ≤ 600
Magnesium-Legierungen | ≤ 400
Kupfer | ≤ 500
Messing
- kurzspanend | ≤ 600
- langspanend | ≤ 600
Bronzen
-kurzspanend | ≤ 600
≤ 850
-langspanend | ≤ 850
≤ 1000
Kunststoffe
-duroplastisch | ≤ 150
-thermoplastisch | ≤ 100
Aramidfaserverstärkt | ≤ 1000
Glas-/Kohlefaserverstärkt | ≤ 1000
Die angegebenen Schnittwerte sind Richtwerte.
Die für den jeweiligen Bearbeitungsfall optimalen Daten sollten im Versuch oder während der Bearbeitung ermittelt werden.