## Table 1
Katalog Nr. 103436
Bohrer-Ø mm | Vorschub-Code
| 1 | 2 | 3 | 4 | 5
f (mm/U)
1 | 0.05 | 0.03 | 0.02 | 0.02 | 0.08
2 | 0.06 | 0.04 | 0.03 | 0.03 | 0.1
2.5 | 0.07 | 0.05 | 0.04 | 0.04 | 0.12
3 | 0.08 | 0.06 | 0.05 | 0.04 | 0.14
4 | 0.1 | 0.08 | 0.07 | 0.06 | 0.16
5 | 0.12 | 0.09 | 0.08 | 0.07 | 0.2
6 | 0.14 | 0.1 | 0.09 | 0.08 | 0.23
7 | 0.15 | 0.11 | 0.1 | 0.09 | 0.25
8 | 0.16 | 0.11 | 0.1 | 0.09 | 0.27
9 | 0.17 | 0.12 | 0.11 | 0.1 | 0.28
10 | 0.18 | 0.13 | 0.12 | 0.1 | 0.3
11 | 0.19 | 0.14 | 0.13 | 0.11 | 0.32
12 | 0.2 | 0.15 | 0.14 | 0.12 | 0.32
14 | 0.22 | 0.16 | 0.15 | 0.13 | 0.35
16 | 0.23 | 0.17 | 0.16 | 0.14 | 0.37
18 | 0.25 | 0.18 | 0.16 | 0.15 | 0.4
20 | 0.26 | 0.2 | 0.18 | 0.16 | 0.45
Werkstoffbezeichnung | Festigkeit |  | Vc | Vorschub-Code
| N/mm² | HB / HRC | m/min
Allgemeine Baustähle | ≤ 500 |  | 110 | 1
| ≤ 1000 |  | 80 | 2
Automatenstähle | ≤ 850 |  | 90 | 1
| ≤ 1000 |  | 80 | 2
Unlegierte Vergütungsstähle | ≤ 700 |  | 90 | 1
| ≤ 850 |  | 90 | 1
| ≤ 1000 |  | 80 | 2
Legierte Vergütungsstähle | ≤ 1000 |  | 70 | 3
| ≤ 1400 |  | 60 | 3
unlegierte Einsatzstähle | ≤ 850 |  | 90 | 1
Legierte Einsatzstähle | ≤ 1000 |  | 70 | 2
| ≤ 1400 |  | 60 | 3
Nitrierstähle | ≤ 1000 |  | 70 | 2
| ≤ 1400 |  | 60 | 3
Werkzeugstähle | ≤ 850 |  | 80 | 2
| ≤ 1400 |  | 60 | 3
Schnellarbeitsstähle | ≤ 1400 |  | 60 | 3
Federstähle | ≤ 1500 |  | 45 | 3
Rostfrei Stähle
-geschwefelt | ≤ 900 |  | 80 | 1
-austenitisch | ≤ 1100 |  | 65 | 2
-martensitisch | ≤ 1500 |  | 45 | 4
Gehärtete Stähle |  | ≤ 48 HRC
≤ 66 HRC
Gusseisen |  | ≤ 240 HB
≤ 350 HB
Kugelgraphit- und Temperguss |  | ≤ 240 HB
≤ 350 HB
Hartguss |  | ≤ 350 HB
Titan und Titan-Legierungen | ≤ 850 |  | 35 | 4
| ≤ 1400 |  | 30 | 4
Sonderlegierung | ≤ 2000 |  | 40 | 3
Aluminium und Al-Legierungen | ≤ 400 |  | 320 | 5
AL-Knetlegierung | ≤ 650 |  | 260 | 5
Al-Gusslegierung
≤ 10 % Si | ≤ 600 |  | 240 | 5
≤ 24 % Si | ≤ 600 |  | 120 | 5
Magnesium-Legierungen | ≤ 400 |  | 240 | 5
Kupfer | ≤ 500 |  | 160 | 1
Messing
- kurzspanend | ≤ 600 |  | 180 | 5
- langspanend | ≤ 600 |  | 140 | 1
Bronzen
-kurzspanend | ≤ 600 |  | 180 | 5
| ≤ 850 |  | 160 | 5
-langspanend | ≤ 850 |  | 140 | 1
| ≤ 1000 |  | 120 | 1
Kunststoffe
-duroplastisch | ≤ 150
-thermoplastisch | ≤ 100
Aramidfaserverstärkt | ≤ 1000
Glas-/Kohlefaserverstärkt | ≤ 1000
Die angegebenen Schnittwerte sind Richtwerte.
Die für den jeweiligen Bearbeitungsfall optimalen Daten sollten im Versuch oder während der Bearbeitung ermittelt werden.