## Table 1
Katalog Nr. 107020
Größe | Ø mm | Vorschub-Code
|  | 1 | 2 | 3 | 4 | 5 | 6 | 7 | 8
U/min
Nr. 1 | 3,0 - 14,0 | 3185-682 | 2123-455 | 1592-341 | 1062-227 | 3715-796 | 3185-682 | 2123-455 | 1592-341
Nr. 2 | 4,0 - 20,0 | 1911-478 | 1274-318 | 955-239 | 637-159 | 2229-557 | 1911-478 | 1274-318 | 955-239
Nr. 3 | 16,0 - 30,5 | 597-313 | 398-209 | 299-157 | 199-104 | 697-365 | 597-313 | 398-209 | 299-157
Nr. 4 | 24,0 - 40,0 | 398-239 | 265-159 | 199-119 | 133-80 | 464-279 | 398-239 | 265-159 | 199-119
Nr. 5 | 36,0 - 50,0 | 265-191 | 177-127 | 133-96 | 88-64 | 310-223 | 265-191 | 177-127 | 133-96
Nr. 6 | 40,0 - 61,0 | 239-157 | 159-104 | 119-78 | 80-52 | 279-183 | 239-157 | 159-104 | 119-78
Nr. 7 | 5,0 - 25,4 | 1911-376 | 1274-251 | 955-188 | 637-125 | 2229-439 | 1911-376 | 1274-251 | 955-188
Nr. 8 | 5,0 - 31,0 | 1911-308 | 1274-205 | 955-154 | 637-103 | 2229-360 | 1911-308 | 1274-205 | 955-154
Nr. 9 | 5,0 - 22,5 | 1911-425 | 1274-283 | 955-212 | 637-142 | 2229-495 | 1911-425 | 1274-283 | 955-212
Bei Blechstärken bis max. 4,00 mm
Werkstoffbezeichnung | Festigkeit |  | Vc | Vorschub-Code
| N/mm² | HB / HRC | m/min
Allgemeine Baustähle | ≤ 500 |  | 30 | 1
| ≤ 1000 |  | 20 | 2
Automatenstähle | ≤ 850 |  | 20 | 2
| ≤ 1000 |  | 20 | 2
Unlegierte Vergütungsstähle | ≤ 700 |  | 30 | 1
| ≤ 850 |  | 20 | 2
| ≤ 1000 |  | 20 | 2
Legierte Vergütungsstähle | ≤ 1000 |  | 20 | 2
≤ 1400
unlegierte Einsatzstähle | ≤ 850 |  | 20 | 2
Legierte Einsatzstähle | ≤ 1000 |  | 20 | 2
≤ 1400
Nitrierstähle | ≤ 1000 |  | 20 | 2
≤ 1400
Werkzeugstähle | ≤ 850 |  | 20 | 2
≤ 1400
Schnellarbeitsstähle | ≤ 1400
Federstähle | ≤ 1500
Gehärtete Stähle |  | ≤ 48 HRC
≤ 66 HRC
Rostfrei Stähle
-geschwefelt | ≤ 900
-austenitisch | ≤ 1100
-martensitisch | ≤ 1500
Gusseisen |  | ≤ 240 HB | 15 | 3
|  | ≤ 350 HB | 10 | 4
Kugelgraphit- und Temperguss |  | ≤ 240 HB | 15 | 3
|  | ≤ 350 HB | 10 | 4
Hartguss |  | ≤ 350 HB
Titan und Titan-Legierungen | ≤ 850
≤ 1400
Sonderlegierung | ≤ 2000
Aluminium und Al-Legierungen | ≤ 400
AL-Knetlegierung | ≤ 650
Al-Gusslegierung
≤ 10 % Si | ≤ 600 |  | 30 | 6
≤ 24 % Si | ≤ 600
Magnesium-Legierungen | ≤ 400
Kupfer | ≤ 500 |  | 35 | 5
Messing
- kurzspanend | ≤ 600
- langspanend | ≤ 600
Bronzen
-kurzspanend | ≤ 600
≤ 850
-langspanend | ≤ 850
≤ 1000
Kunststoffe
-duroplastisch | ≤ 150 |  | 15 | 8
-thermoplastisch | ≤ 100 |  | 20 | 7
Aramidfaserverstärkt | ≤ 1000
Glas-/Kohlefaserverstärkt | ≤ 1000
Die angegebenen Schnittwerte sind Richtwerte.
Die für den jeweiligen Bearbeitungsfall optimalen Daten sollten im Versuch oder während der Bearbeitung ermittelt werden.