## Table 1
Katalog Nr. 107190
Größe | Ø mm | Vorschub-Code
|  | 1 | 2 | 3 | 4 | 5 | 6 | 7 | 8
U/min
Nr. 0/9 | 4,0 - 12,0 | 800-2400 | 500-1600 | 400-1200 | 300-800 | 900-2800 | 800-2400 | 500-1600 | 400-1200
Nr. 1 | 6,0 - 20,0 | 500-2400 | 300-1600 | 200-1200 | 200-800 | 600-2800 | 500-2400 | 300-1600 | 200-1200
Nr. 2 | 6,0 - 30,0 | 300-2400 | 200-1600 | 200-1200 | 100-800 | 400-2800 | 300-2400 | 200-1600 | 200-1200
Nr. 15 | 10,5 - 32,5 | 300-1500 | 200-1000 | 100-700 | 100-500 | 300-700 | 300-1500 | 200-1000 | 100-700
Bei Blechstärken bis max. 4,00 mm
Werkstoffbezeichnung | Festigkeit |  | Vc | Vorschub-Code
| N/mm² | HB / HRC | m/min
Allgemeine Baustähle | ≤ 500 |  | 30 | 1
| ≤ 1000 |  | 20 | 2
Automatenstähle | ≤ 850 |  | 20 | 2
| ≤ 1000 |  | 20 | 2
Unlegierte Vergütungsstähle | ≤ 700 |  | 30 | 1
| ≤ 850 |  | 20 | 2
| ≤ 1000 |  | 20 | 2
Legierte Vergütungsstähle | ≤ 1000 |  | 20 | 2
≤ 1400
unlegierte Einsatzstähle | ≤ 850 |  | 20 | 2
Legierte Einsatzstähle | ≤ 1000 |  | 20 | 2
≤ 1400
Nitrierstähle | ≤ 1000 |  | 20 | 2
≤ 1400
Werkzeugstähle | ≤ 850 |  | 20 | 2
≤ 1400
Schnellarbeitsstähle | ≤ 1400
Federstähle | ≤ 1500
Gehärtete Stähle |  | ≤ 48 HRC
≤ 66 HRC
Rostfrei Stähle
-geschwefelt | ≤ 900
-austenitisch | ≤ 1100
-martensitisch | ≤ 1500
Gusseisen |  | ≤ 240 HB | 15 | 3
|  | ≤ 350 HB | 10 | 4
Kugelgraphit- und Temperguss |  | ≤ 240 HB | 15 | 3
|  | ≤ 350 HB | 10 | 4
Hartguss |  | ≤ 350 HB
Titan und Titan-Legierungen | ≤ 850
≤ 1400
Sonderlegierung | ≤ 2000
Aluminium und Al-Legierungen | ≤ 400
AL-Knetlegierung | ≤ 650
Al-Gusslegierung
≤ 10 % Si | ≤ 600 |  | 30 | 6
≤ 24 % Si | ≤ 600
Magnesium-Legierungen | ≤ 400
Kupfer | ≤ 500 |  | 35 | 5
Messing
- kurzspanend | ≤ 600
- langspanend | ≤ 600
Bronzen
-kurzspanend | ≤ 600
≤ 850
-langspanend | ≤ 850
≤ 1000
Kunststoffe
-duroplastisch | ≤ 150 |  | 15 | 8
-thermoplastisch | ≤ 100 |  | 20 | 7
Aramidfaserverstärkt | ≤ 1000
Glas-/Kohlefaserverstärkt | ≤ 1000
Die angegebenen Schnittwerte sind Richtwerte.
Die für den jeweiligen Bearbeitungsfall optimalen Daten sollten im Versuch oder während der Bearbeitung ermittelt werden.