## Table 1
Katalog Nr. 110450
Senker-Ø mm | Vorschubreihen-Code
| 1 | 2 | 3 | 4 | 5 | 6 | 7 | 8 | 9 | 10
f (mm/U)
25 | 0.2 | 0.18 | 0.14 | 0.1 | 0.08 | 0.09 | 0.25 | 0.2 | 0.26 | 0.22
31 | 0.2 | 0.18 | 0.14 | 0.1 | 0.08 | 0.09 | 0.25 | 0.2 | 0.26 | 0.22
34 | 0.2 | 0.18 | 0.14 | 0.1 | 0.08 | 0.09 | 0.25 | 0.2 | 0.26 | 0.22
37 | 0.2 | 0.18 | 0.14 | 0.1 | 0.08 | 0.09 | 0.25 | 0.2 | 0.26 | 0.22
40 | 0.25 | 0.22 | 0.18 | 0.12 | 0.12 | 0.12 | 0.3 | 0.25 | 0.3 | 0.26
50 | 0.25 | 0.22 | 0.18 | 0.12 | 0.12 | 0.12 | 0.3 | 0.25 | 0.3 | 0.26
63 | 0.35 | 0.3 | 0.25 | 0.16 | 0.14 | 0.14 | 0.32 | 0.28 | 0.4 | 0.3
Werkstoffbezeichnung | Festigkeit |  | Vc | Vorschub-Code
| N/mm² | HB / HRC | m/min
Allgemeine Baustähle | ≤ 500 |  | 28 | 1
| ≤ 1000 |  | 26 | 2
Automatenstähle | ≤ 850 |  | 26 | 2
| ≤ 1000 |  | 22 | 3
Unlegierte Vergütungsstähle | ≤ 700 |  | 26 | 2
| ≤ 850 |  | 26 | 2
| ≤ 1000 |  | 22 | 3
Legierte Vergütungsstähle | ≤ 1000 |  | 22 | 3
| ≤ 1400 |  | 8 | 4
unlegierte Einsatzstähle | ≤ 850 |  | 26 | 2
Legierte Einsatzstähle | ≤ 1000 |  | 22 | 3
| ≤ 1400 |  | 8 | 4
Nitrierstähle | ≤ 1000 |  | 22 | 3
| ≤ 1400 |  | 8 | 4
Werkzeugstähle | ≤ 850 |  | 22 | 3
| ≤ 1400 |  | 3 | 5
Schnellarbeitsstähle | ≤ 1400 |  | 3 | 5
Federstähle | ≤ 1500 |  | 3 | 5
Rostfrei Stähle
-geschwefelt | ≤ 900 |  | 7 | 6
-austenitisch | ≤ 1100 |  | 7 | 6
-martensitisch | ≤ 1500 |  | 7 | 6
Gehärtete Stähle |  | ≤ 48 HRC
≤ 66 HRC
Gusseisen |  | ≤ 240 HB | 20 | 7
|  | ≤ 350 HB | 12 | 8
Kugelgraphit- und Temperguss |  | ≤ 240 HB | 12 | 8
|  | ≤ 350 HB | 12 | 8
Hartguss |  | ≤ 350 HB
Titan und Titan-Legierungen | ≤ 850 |  | 7 | 6
≤ 1400
Sonderlegierung | ≤ 2000
Aluminium und Al-Legierungen | ≤ 400 |  | 70 | 9
AL-Knetlegierung | ≤ 650
Al-Gusslegierung
≤ 10 % Si | ≤ 600 |  | 33 | 10
≤ 24 % Si | ≤ 600
Magnesium-Legierungen | ≤ 400 |  | 70 | 9
Kupfer | ≤ 500 |  | 33 | 10
Messing
- kurzspanend | ≤ 600 |  | 65 | 9
- langspanend | ≤ 600 |  | 40 | 9
Bronzen
-kurzspanend | ≤ 600 |  | 65 | 9
| ≤ 850 |  | 65 | 9
-langspanend | ≤ 850 |  | 40 | 9
| ≤ 1000 |  | 40 | 9
Kunststoffe
-duroplastisch | ≤ 150 |  | 35 | 9
-thermoplastisch | ≤ 100 |  | 35 | 9
Aramidfaserverstärkt | ≤ 1000
Glas-/Kohlefaserverstärkt | ≤ 1000
Die angegebenen Schnittwerte sind Richtwerte.
Die für den jeweiligen Bearbeitungsfall optimalen Daten sollten im Versuch oder während der Bearbeitung ermittelt werden.