## Table 1
Katalog Nr. 125150
Reibahlen Ø mm | Vorschub-Code
| 1 | 2
f (mm/U)
> 6,00 - 8,00 | 0.12 | 0.15
> 8,00 - 10,00 | 0.15 | 0.2
> 10,00 - 14,00 | 0.18 | 0.25
> 14,00 - 20,00 | 0.25 | 0.3
> 20,00 - 25,00 | 0.3 | 0.4
> 25,00 - 30,00 | 0.4 | 0.5
> 30,00 - 40,00 | 0.45 | 0.6
Werkstoffbezeichnung | Festigkeit |  | Vc | Vorschub-Code
| N/mm² | HB / HRC | m/min
Allgemeine Baustähle | ≤ 500 |  | 45 | 1
| ≤ 1000 |  | 35 | 1
Automatenstähle | ≤ 850 |  | 45 | 1
| ≤ 1000 |  | 35 | 1
Unlegierte Vergütungsstähle | ≤ 700 |  | 45 | 1
| ≤ 850 |  | 45 | 1
| ≤ 1000 |  | 35 | 1
Legierte Vergütungsstähle | ≤ 1000 |  | 45 | 1
| ≤ 1400 |  | 35 | 1
unlegierte Einsatzstähle | ≤ 850 |  | 45 | 1
Legierte Einsatzstähle | ≤ 1000 |  | 45 | 1
| ≤ 1400 |  | 35 | 1
Nitrierstähle | ≤ 1000 |  | 45 | 1
| ≤ 1400 |  | 35 | 1
Werkzeugstähle | ≤ 850 |  | 30 | 1
| ≤ 1400 |  | 20 | 1
Schnellarbeitsstähle | ≤ 1400 |  | 20 | 1
Federstähle | ≤ 1500 |  | 20 | 1
Rostfrei Stähle
-geschwefelt | ≤ 900
-austenitisch | ≤ 1100
-martensitisch | ≤ 1500
Gehärtete Stähle |  | ≤ 48 HRC
≤ 66 HRC
Gusseisen |  | ≤ 240 HB | 40 | 2
|  | ≤ 350 HB | 30 | 2
Kugelgraphit- und Temperguss |  | ≤ 240 HB | 35 | 2
|  | ≤ 350 HB | 20 | 2
Hartguss |  | ≤ 350 HB
Titan und Titan-Legierungen | ≤ 850
≤ 1400
Sonderlegierung | ≤ 2000
Aluminium und Al-Legierungen | ≤ 400
AL-Knetlegierung | ≤ 650
Al-Gusslegierung
≤ 10 % Si | ≤ 600
≤ 24 % Si | ≤ 600
Magnesium-Legierungen | ≤ 400
Kupfer | ≤ 500
Messing
- kurzspanend | ≤ 600
- langspanend | ≤ 600
Bronzen
-kurzspanend | ≤ 600
≤ 850
-langspanend | ≤ 850
≤ 1000
Kunststoffe
-duroplastisch | ≤ 150
-thermoplastisch | ≤ 100
Aramidfaserverstärkt | ≤ 1000
Glas-/Kohlefaserverstärkt | ≤ 1000
Die angegebenen Schnittwerte sind Richtwerte.
Die für den jeweiligen Bearbeitungsfall optimalen Daten sollten im Versuch oder während der Bearbeitung ermittelt werden.