## Table 1
Katalog Nr. 125200
Reibahlen Ø mm | Vorschub-Code
1
f (mm/U)
< 5,00 | 0.1
> 5,00 - 8,00 | 0.15
> 8,00 - 12,00 | 0.2
Werkstoffbezeichnung | Festigkeit |  | Vc | Vorschub-Code
| N/mm² | HB / HRC | m/min
Allgemeine Baustähle | ≤ 500 |  | 12 | 1
| ≤ 1000 |  | 10 | 1
Automatenstähle | ≤ 850 |  | 12 | 1
| ≤ 1000 |  | 10 | 1
Unlegierte Vergütungsstähle | ≤ 700 |  | 12 | 1
| ≤ 850 |  | 12 | 1
| ≤ 1000 |  | 10 | 1
Legierte Vergütungsstähle | ≤ 1000 |  | 10 | 1
| ≤ 1400 |  | 10 | 1
unlegierte Einsatzstähle | ≤ 850 |  | 12 | 1
Legierte Einsatzstähle | ≤ 1000 |  | 10 | 1
| ≤ 1400 |  | 10 | 1
Nitrierstähle | ≤ 1000 |  | 10 | 1
| ≤ 1400 |  | 10 | 1
Werkzeugstähle | ≤ 850 |  | 12 | 1
| ≤ 1400 |  | 10 | 1
Schnellarbeitsstähle | ≤ 1400 |  | 10 | 1
Federstähle | ≤ 1500 |  | 10 | 1
Rostfrei Stähle
-geschwefelt | ≤ 900
-austenitisch | ≤ 1100
-martensitisch | ≤ 1500
Gehärtete Stähle |  | ≤ 48 HRC
≤ 66 HRC
Gusseisen |  | ≤ 240 HB | 12 | 1
|  | ≤ 350 HB | 10 | 1
Kugelgraphit- und Temperguss |  | ≤ 240 HB | 10 | 1
|  | ≤ 350 HB | 10 | 1
Hartguss |  | ≤ 350 HB | 10 | 1
Titan und Titan-Legierungen | ≤ 850
≤ 1400
Sonderlegierung | ≤ 2000
Aluminium und Al-Legierungen | ≤ 400 |  | 15 | 1
AL-Knetlegierung | ≤ 650
Al-Gusslegierung
≤ 10 % Si | ≤ 600
≤ 24 % Si | ≤ 600
Magnesium-Legierungen | ≤ 400
Kupfer | ≤ 500 |  | 20 | 1
Messing
- kurzspanend | ≤ 600 |  | 20 | 1
- langspanend | ≤ 600 |  | 20 | 1
Bronzen
-kurzspanend | ≤ 600 |  | 20 | 1
| ≤ 850 |  | 20 | 1
-langspanend | ≤ 850 |  | 20 | 1
| ≤ 1000 |  | 20 | 1
Kunststoffe
-duroplastisch | ≤ 150 |  | 25 | 1
-thermoplastisch | ≤ 100 |  | 25 | 1
Aramidfaserverstärkt | ≤ 1000
Glas-/Kohlefaserverstärkt | ≤ 1000
Die angegebenen Schnittwerte sind Richtwerte.
Die für den jeweiligen Bearbeitungsfall optimalen Daten sollten im Versuch oder während der Bearbeitung ermittelt werden.