## Table 1
Katalog Nr. 126406
Reibahlen Ø mm | Vorschub-Code
| 1 | 2 | 3 | 4 | 5 | 6 | 7 | 8 | 9
f (mm/U)
< 5,00 | 0.6 | 0.4 | 0.3 | 0.1 | 0.15 | 0.5 | 0.5 | 0.2 | 0.06
> 5,00 - 6,20 | 1 | 0.8 | 0.6 | 0.15 | 0.2 | 1.2 | 0.6 | 0.3 | 0.1
> 6,20 - 8,00 | 1.2 | 1 | 0.8 | 0.3 | 0.4 | 1.2 | 0.8 | 0.3 | 0.12
> 8,00 - 12,00 | 1.2 | 1 | 0.8 | 0.4 | 0.5 | 1.5 | 1.3 | 0.3 | 0.12
> 12,00 - 16,20 | 1.5 | 1.2 | 1 | 0.5 | 0.7 | 1.8 | 1.5 | 0.3 | 0.18
> 16,20 - 20,20 | 1.8 | 1.5 | 1.2 | 0.6 | 0.8 | 1.8 | 1.8 | 0.3 | 0.18
Werkstoffbezeichnung | Festigkeit |  | Vc | Vorschub-Code
| N/mm² | HB / HRC | m/min
Allgemeine Baustähle | ≤ 500
≤ 1000
Automatenstähle | ≤ 850
≤ 1000
Unlegierte Vergütungsstähle | ≤ 700
≤ 850
≤ 1000
Legierte Vergütungsstähle | ≤ 1000
≤ 1400
unlegierte Einsatzstähle | ≤ 850
Legierte Einsatzstähle | ≤ 1000
≤ 1400
Nitrierstähle | ≤ 1000
≤ 1400
Werkzeugstähle | ≤ 850
≤ 1400
Schnellarbeitsstähle | ≤ 1400
Federstähle | ≤ 1500
Rostfrei Stähle
≤ 700
≤ 1000
-martensitisch | ≤ 1500
Gehärtete Stähle |  | ≤ 48 HRC | 10 | 9
|  | ≤ 66 HRC | 10 | 9
Gusseisen | ≤ 300
≤ 500
Kugelgraphit- und Temperguss | ≤ 800
> 800
Hartguss |  | ≤ 350 HB
Titan und Titan-Legierungen | ≤ 850
≤ 1400
Sonderlegierung | ≤ 2000
Aluminium und Al-Legierungen | ≤ 400
AL-Knetlegierung | ≤ 650
Al-Gusslegierung
≤ 10 % Si | ≤ 600
≤ 24 % Si | ≤ 600
Magnesium-Legierungen | ≤ 400
Kupfer | ≤ 500
Messing
- kurzspanend | ≤ 600
- langspanend | ≤ 600
Bronzen
-kurzspanend | ≤ 600
≤ 850
-langspanend | ≤ 850
≤ 1000
Kunststoffe
-duroplastisch | ≤ 150
-thermoplastisch | ≤ 100
Aramidfaserverstärkt | ≤ 1000
Glas-/Kohlefaserverstärkt | ≤ 1000
Die angegebenen Schnittwerte sind Richtwerte.
Die für den jeweiligen Bearbeitungsfall optimalen Daten sollten im Versuch oder während der Bearbeitung ermittelt werden.