## Table 1
Katalog Nr. 132215
Werkstoffbezeichnung | Festigkeit |  | Vc
| N/mm² | HB / HRC | m/min
Allgemeine Baustähle | ≤ 500 |  | 25-30
| ≤ 1000 |  | 16-22
Automatenstähle | ≤ 850 |  | 25-30
| ≤ 1000 |  | 16-22
Unlegierte Vergütungsstähle | ≤ 700 |  | 25-30
| ≤ 850 |  | 25-30
| ≤ 1000 |  | 16-22
Legierte Vergütungsstähle | ≤ 1000 |  | 16-22
| ≤ 1400 |  | 12-18
unlegierte Einsatzstähle | ≤ 850 |  | 25-30
Legierte Einsatzstähle | ≤ 1000 |  | 16-22
| ≤ 1400 |  | 12-18
Nitrierstähle | ≤ 1000 |  | 16-22
| ≤ 1400 |  | 12-18
Werkzeugstähle | ≤ 850 |  | 16-22
| ≤ 1400 |  | 12-18
Schnellarbeitsstähle | ≤ 1400 |  | 8-10
Federstähle | ≤ 1500 |  | 5-8
Rostfrei Stähle
-geschwefelt | ≤ 900 |  | 16-22
-austenitisch | ≤ 1100 |  | 12-18
-martensitisch | ≤ 1500 |  | 8-15
Gehärtete Stähle |  | ≤ 48 HRC
≤ 66 HRC
Gusseisen |  | ≤ 240 HB | 20-25
|  | ≤ 350 HB | 15-20
Kugelgraphit- und Temperguss |  | ≤ 240 HB | 16-22
|  | ≤ 350 HB | 15-20
Hartguss |  | ≤ 350 HB | 15-20
Titan und Titan-Legierungen | ≤ 850 |  | 5-8
≤ 1400
Sonderlegierung | ≤ 2000
Aluminium und Al-Legierungen | ≤ 400 |  | 32-40
AL-Knetlegierung | ≤ 650 |  | 32-40
Al-Gusslegierung
≤ 10 % Si | ≤ 600 |  | 32-40
≤ 24 % Si | ≤ 600 |  | 18-22
Magnesium-Legierungen | ≤ 400 |  | 18-22
Kupfer | ≤ 500 |  | 22-26
Messing
- kurzspanend | ≤ 600 |  | 10-12
- langspanend | ≤ 600 |  | 22-26
Bronzen
-kurzspanend | ≤ 600 |  | 10-12
| ≤ 850 |  | 10-12
-langspanend | ≤ 850 |  | 22-26
| ≤ 1000 |  | 18-22
Kunststoffe
-duroplastisch | ≤ 150 |  | 15-18
-thermoplastisch | ≤ 100 |  | 32-40
Aramidfaserverstärkt | ≤ 1000 |  | 15-18
Glas-/Kohlefaserverstärkt | ≤ 1000
Die angegebenen Schnittwerte sind Richtwerte.
Die für den jeweiligen Bearbeitungsfall optimalen Daten sollten im Versuch oder während der Bearbeitung ermittelt werden.