## Table 1
Katalog Nr. 132225
Werkstoffbezeichnung | Festigkeit |  | Vc
| N/mm² | HB / HRC | m/min
Allgemeine Baustähle | ≤ 500 |  | 15-45
| ≤ 1000 |  | 10-40
Automatenstähle | ≤ 850 |  | 15-45
| ≤ 1000 |  | 10-40
Unlegierte Vergütungsstähle | ≤ 700 |  | 15-45
| ≤ 850 |  | 15-45
| ≤ 1000 |  | 10-40
Legierte Vergütungsstähle | ≤ 1000 |  | 5-25
≤ 1400
unlegierte Einsatzstähle | ≤ 850 |  | 10-40
Legierte Einsatzstähle | ≤ 1000 |  | 5-25
≤ 1400
Nitrierstähle | ≤ 1000 |  | 5-25
≤ 1400
Werkzeugstähle | ≤ 850 |  | 10-40
≤ 1400
Schnellarbeitsstähle | ≤ 1400
Federstähle | ≤ 1500
Rostfrei Stähle
-geschwefelt | ≤ 900 |  | 5-12
-austenitisch | ≤ 1100 |  | 2-8
-martensitisch | ≤ 1500
Gehärtete Stähle |  | ≤ 48 HRC
≤ 66 HRC
Gusseisen |  | ≤ 240 HB | 5-25
|  | ≤ 350 HB | 5-20
Kugelgraphit- und Temperguss |  | ≤ 240 HB | 5-25
|  | ≤ 350 HB | 5-20
Hartguss |  | ≤ 350 HB | 5-20
Titan und Titan-Legierungen | ≤ 850
≤ 1400
Sonderlegierung | ≤ 2000
Aluminium und Al-Legierungen | ≤ 400
AL-Knetlegierung | ≤ 650
Al-Gusslegierung
≤ 10 % Si | ≤ 600 |  | 15-40
≤ 24 % Si | ≤ 600 |  | 10-30
Magnesium-Legierungen | ≤ 400
Kupfer | ≤ 500 |  | 10-40
Messing
- kurzspanend | ≤ 600
- langspanend | ≤ 600
Bronzen
-kurzspanend | ≤ 600
≤ 850
-langspanend | ≤ 850
≤ 1000
Kunststoffe
-duroplastisch | ≤ 150
-thermoplastisch | ≤ 100
Aramidfaserverstärkt | ≤ 1000
Glas-/Kohlefaserverstärkt | ≤ 1000
Die angegebenen Schnittwerte sind Richtwerte.
Die für den jeweiligen Bearbeitungsfall optimalen Daten sollten im Versuch oder während der Bearbeitung ermittelt werden.