## 132277
Katalog Nr. 132277
Werkstoffbezeichnung |  | Festigkeit |  | Vc (m/min)
|  | N/mm² | HB / HRC | min. | empfohlen | max.
P | Allgemeine Baustähle | ≤ 500 |  | 15 | 25 | 45
|  | ≤ 1000 |  | 5 | 18 | 25
| Automatenstähle | ≤ 850 |  | 10 | 20 | 40
|  | ≤ 1000 |  | 5 | 18 | 25
| Unlegierte Vergütungsstähle | ≤ 700 |  | 10 | 20 | 40
|  | ≤ 850 |  | 10 | 20 | 40
|  | ≤ 1000 |  | 5 | 15 | 25
| Legierte Vergütungsstähle | ≤ 1000 |  | 5 | 15 | 25
|  | ≤ 1400 |  | 5 | 10 | 15
| unlegierte Einsatzstähle | ≤ 850 |  | 10 | 20 | 40
| Legierte Einsatzstähle | ≤ 1000 |  | 5 | 15 | 25
|  | ≤ 1400 |  | 5 | 10 | 15
| Nitrierstähle | ≤ 1000 |  | 5 | 15 | 25
|  | ≤ 1400 |  | 5 | 10 | 15
| Werkzeugstähle | ≤ 850 |  | 10 | 20 | 40
|  | ≤ 1400 |  | 5 | 10 | 15
M | Rostfrei Stähle
| ferritisch, martensitisch | ≤ 950 |  | 5 | 10 | 15
| austenitisch | ≤ 950 |  | 2 | 5 | 10
| austenitisch, ferritisch (duplex) | ≤ 1100 |  | 2 | 5 | 10
K | Gusseisen |  | ≤ 240 HB | 10 | 20 | 30
|  |  | ≤ 350 HB | 10 | 20 | 30
| Kugelgraphit- und Temperguss |  | ≤ 240 HB | 10 | 20 | 30
|  |  | ≤ 350 HB | 10 | 20 | 30
N | Aluminium-Gusslegierung | ≤ 7% Si |  | 20 | 35 | 50
|  | ≤ 12% Si |  | 15 | 25 | 40
|  | ≤ 17% Si |  | 10 | 20 | 30
| Kupfer kurzspanend | ≤ 550 |  | 10 | 25 | 40
| Kupfer langspanend | ≤ 800 |  | 5 | 15 | 25
| Messing kurzspanend | ≤ 550 |  | 10 | 25 | 40
| Messing langspanend | ≤ 600 |  | 10 | 25 | 40
| Bronze langspanend | ≤ 850 |  | 5 | 15 | 25
Die angegebenen Schnittwerte sind Richtwerte. Die für den jeweiligen Bearbeitungsfall optimalen Daten sollten im Versuch oder während der Bearbeitung ermittelt werden.