## Table 1
Katalog Nr. 135010
Werkstoffbezeichnung | Festigkeit |  | Vc
| N/mm² | HB / HRC | m/min
Allgemeine Baustähle | ≤ 500
| ≤ 1000 |  | 3-8
Automatenstähle | ≤ 850 |  | 3-8
| ≤ 1000 |  | 3-8
Unlegierte Vergütungsstähle | ≤ 700 |  | 3-8
| ≤ 850 |  | 3-8
| ≤ 1000 |  | 3-8
Legierte Vergütungsstähle | ≤ 1000 |  | 3-8
≤ 1400
unlegierte Einsatzstähle | ≤ 850 |  | 3-8
Legierte Einsatzstähle | ≤ 1000
≤ 1400
Nitrierstähle | ≤ 1000 |  | 3-8
≤ 1400
Werkzeugstähle | ≤ 850 |  | 3-8
≤ 1400
Schnellarbeitsstähle | ≤ 1400
Federstähle | ≤ 1500
Rostfrei Stähle
-geschwefelt | ≤ 900 |  | 4-7
-austenitisch | ≤ 1100 |  | 3-5
-martensitisch | ≤ 1500
Gehärtete Stähle |  | ≤ 48 HRC
≤ 66 HRC
Gusseisen |  | ≤ 240 HB
≤ 350 HB
Kugelgraphit- und Temperguss |  | ≤ 240 HB
≤ 350 HB
Hartguss |  | ≤ 350 HB
Titan und Titan-Legierungen | ≤ 850
≤ 1400
Sonderlegierung | ≤ 2000
Aluminium und Al-Legierungen | ≤ 400
AL-Knetlegierung | ≤ 650
Al-Gusslegierung
≤ 10 % Si | ≤ 600 |  | 8-15
≤ 24 % Si | ≤ 600 |  | 8-15
Magnesium-Legierungen | ≤ 400
Kupfer | ≤ 500
Messing
- kurzspanend | ≤ 600
- langspanend | ≤ 600
Bronzen
-kurzspanend | ≤ 600
| ≤ 850 |  | 8-15
-langspanend | ≤ 850 |  | 8-15
| ≤ 1000 |  | 8-15
Kunststoffe
-duroplastisch | ≤ 150
-thermoplastisch | ≤ 100
Aramidfaserverstärkt | ≤ 1000
Glas-/Kohlefaserverstärkt | ≤ 1000
Die angegebenen Schnittwerte sind Richtwerte.
Die für den jeweiligen Bearbeitungsfall optimalen Daten sollten im Versuch oder während der Bearbeitung ermittelt werden.