## Table 1
Katalog Nr. 138955
Werkstoffbezeichnung | Festigkeit |  | Vc
| N/mm² | HB / HRC | m/min
Magnetweicheisen | ≤ 400 |  | 105 - 125 | 0,13 - 0,20
unlegierte Qualitätsstähle
Automatenstähle | ≤ 600 |  | 100 - 160 | 0,13 - 0,20
Allgemeine Baustähle
Stahlguss, Automatenstähle | ≤ 850 |  | 115 - 160 | 0,13 - 0,20
Legierte Stähle, Baustähle
Einsatzstähle, Vergütungsstähle | ≤ 1100 |  | 75 - 105 | 0,13 - 0,20
Nitrierstähle, Kaltarbeitsstähle
Nitrierstähle, Kaltarbeitsstähle | ≥ 1200 |  | 55 - 95 | 0,10 - 0,20
Warmarbeitsstähle, Vergütungsstähle
gehärtete Stähle |  | ≤ 44 HRC | 40 - 60 | 0,10 - 0,18
gehärtete Stähle bis 63 HRC |  | ≤ 63 HRC
rostfreier Stahl | ≤ 850 |  | 40 - 65 | 0,10 - 0,18
austenitischer Stahl | ≤ 850 |  | 30 - 60 | 0,10 - 0,18
ferritisch-austenitisch, ferritisch | ≤ 1100 |  | 30 - 50 | 0,10 - 0,18
oder martensitischer Stahl
Gusseisen mit Lamellengraphit | ≤ 320 | ≤ 300 HB | 95 - 140 | 0,13 - 0,23
Gusseisen mit Kugelgraphit | ≤ 800 |  | 85 - 110 | 0,13 - 0,23
Temperguss | ≤ 420 | ≤ 230 HB | 85 - 110 | 0,15 - 0,23
Reintitan | ≤ 450 |  | 30 - 55 | 0,13 - 0,20
Titanlegierungen | ≤ 900 |  | 20 - 40 | 0,13 - 0,20
Titanlegierungen | ≤ 1250 |  | 20 - 40 | 0,13 - 0,20
Magnesium-Knetlegierungen | ≤ 310 |  | 440 - 490 | 0,21 - 0,29
Magnesium-Gusslegierungen | ≤ 170 |  | 440 - 490 | 0,21 - 0,29
Aluminium unlegiert | ≤ 140 |  | 400 - 435 | 0,21 - 0,29
Aluminium-Knetlegierungen | ≤ 520 |  | 365 - 420 | 0,21 - 0,29
Aluminium-Gusslegierungen <12% Si | ≤ 210 |  | 440 - 490 | 0,21 - 0,29
Aluminium-Gusslegierungen ≥12% Si | ≤ 300 |  | 455 - 475 | 0,21 - 0,29
Kupfer-Zink-Legierungen | ≤ 470 |  | 250 - 295 | 0,21 - 0,29
Kupfer-Zinn-Legierungen | ≤ 700 |  | 255 - 295 | 0,21 - 0,29
Kupfer-Aluminium-Legierungen | ≤ 600 |  | 250 - 275 | 0,21 - 0,29
warmfeste Nickellegierungen | ≤ 850 |  | 30 - 50 | 0,06 - 0,12
hochwarmfeste Nickellegierungen | ≤ 1400 |  | 10 - 30 | 0,05 - 0,11
hochwarmfeste Nickellegierungen | ≥ 1400 |  | 15 - 35 | 0,05 - 0,11
sehr gut geignet
gut geeignet
geeignet
Die angegebenen Schnittwerte sind Richtwerte. Die für den jeweiligen Bearbeitungsfall optimalen Daten sollten im Versuch oder während der Bearbeitung ermittelt werden.