## Table 1
Katalog Nr. 138980
Werkstoffbezeichnung | Festigkeit |  | vc [m/min] | fb [mm/U] |  | fz [mm]
| N/mm² | HB / HRC |  | d ≤ 7 mm | d ≥ 7 mm | d ≤ 7 mm | d ≥ 7 mm
Magnetweicheisen | ≤ 400
unlegierte Qualitätsstähle
Automatenstähle | ≤ 600
Allgemeine Baustähle
Stahlguss, Automatenstähle | ≤ 850
Legierte Stähle, Baustähle
Einsatzstähle, Vergütungsstähle | ≤ 1100
Nitrierstähle, Kaltarbeitsstähle
Nitrierstähle, Kaltarbeitsstähle | ≥ 1200
Warmarbeitsstähle, Vergütungsstähle
gehärtete Stähle |  | ≤ 44 HRC
gehärtete Stähle bis 63 HRC |  | ≤ 63 HRC
rostfreier Stahl | ≤ 850
austenitischer Stahl | ≤ 850
ferritisch-austenitisch, ferritisch | ≤ 1100
oder martensitischer Stahl
Gusseisen mit Lamellengraphit | ≤ 320 | ≤ 300 HB | 100 - 200 | 0,08 - 0,24 | 0,18 - 0,40 | 0,03 - 0,07 | 0,05 - 0,12
Gusseisen mit Kugelgraphit | ≤ 800
Temperguss | ≤ 420 | ≤ 230 HB | 100 - 200 | 0,08 - 0,24 | 0,18 - 0,40 | 0,03 - 0,07 | 0,05 - 0,12
Reintitan | ≤ 450
Titanlegierungen | ≤ 900
Titanlegierungen | ≤ 1250
Magnesium-Knetlegierungen | ≤ 310 |  | 150 -350 | 0,08 - 0,18 | 0,14 - 0,25 | 0,03 - 0,07 | 0,06 - 0,15
Magnesium-Gusslegierungen | ≤ 170 |  | 150 -350 | 0,14 - 0,28 | 0,18 - 0,40 | 0,03 - 0,07 | 0,06 - 0,15
Aluminium unlegiert | ≤ 140 |  | 150 -350 | 0,08 - 0,18 | 0,14 - 0,30 | 0,03 - 0,07 | 0,06 - 0,15
Aluminium-Knetlegierungen | ≤ 520 |  | 150 -350 | 0,14 - 0,28 | 0,18 - 0,40 | 0,03 - 0,07 | 0,06 - 0,15
Aluminium-Gusslegierungen <12% Si | ≤ 210 |  | 150 -350 | 0,14 -0,28 | 0,18 -0,40 | 0,03 - 0,07 | 0,06 - 0,15
Aluminium-Gusslegierungen ≥12% Si | ≤ 300 |  | 150 - 350 | 0,14 -0,28 | 0,18 -0,40 | 0,03 - 0,07 | 0,06 - 0,15
Kupfer-Zink-Legierungen | ≤ 470 |  | 150 -350 | 0,08 - 0,18 | 0,14 - 0,30 | 0,04 - 0,07 | 0,06 - 0,15
Kupfer-Zinn-Legierungen | ≤ 700 |  | 150 -350 | 0,14 - 0,28 | 0,18 - 0,40 | 0,04 - 0,07 | 0,06 - 0,15
Kupfer-Aluminium-Legierungen | ≤ 600 |  | 100 - 250 | 0,08 - 0,24 | 0,18 - 0,40 | 0,03 -0,07 | 0,04 - 0,12
warmfeste Nickellegierungen | ≤ 850
hochwarmfeste Nickellegierungen | ≤ 1400
hochwarmfeste Nickellegierungen | ≥ 1400
sehr gut geignet
gut geeignet
geeignet
Die angegebenen Schnittwerte sind Richtwerte. Die für den jeweiligen Bearbeitungsfall optimalen Daten sollten im Versuch oder während der Bearbeitung ermittelt werden.