## Table 1
Katalog Nr. 155031
Ap = Eingrifftiefe | 0,8 x l1
Ae =Eingriffbreite | 0,75 x d
Fräser-Ø mm | Vorschub-Code
fz (mm/Z)
40 | 0.096
50 | 0.102
63 | 0.12
80 | 0.132
100 | 0.138
Werkstoffbezeichnung | Festigkeit |  | Vc
| N/mm² | HB / HRC | m/min
Allgemeine Baustähle | ≤ 500 |  | 67
| ≤ 1000 |  | 45
Automatenstähle | ≤ 850 |  | 58
| ≤ 1000 |  | 45
Unlegierte Vergütungsstähle | ≤ 700 |  | 63
| ≤ 850 |  | 58
| ≤ 1000 |  | 45
Legierte Vergütungsstähle | ≤ 1000 |  | 45
≤ 1400
unlegierte Einsatzstähle | ≤ 850 |  | 58
Legierte Einsatzstähle | ≤ 1000 |  | 45
≤ 1400
Nitrierstähle | ≤ 1000 |  | 45
≤ 1400
Werkzeugstähle | ≤ 850 |  | 58
≤ 1400
Schnellarbeitsstähle | ≤ 1400
Federstähle | ≤ 1500
Rostfrei Stähle
-geschwefelt | ≤ 900 |  | 22
-austenitisch | ≤ 1100
-martensitisch | ≤ 1500
Gehärtete Stähle |  | ≤ 48 HRC
≤ 66 HRC
Gusseisen |  | ≤ 240 HB
|  | ≤ 350 HB | 37
Kugelgraphit- und Temperguss |  | ≤ 240 HB
|  | ≤ 350 HB | 37
Hartguss |  | ≤ 350 HB
Titan und Titan-Legierungen | ≤ 850
≤ 1400
Sonderlegierung | ≤ 2000
Aluminium und Al-Legierungen | ≤ 400
AL-Knetlegierung | ≤ 650
Al-Gusslegierung
≤ 10 % Si | ≤ 600
≤ 24 % Si | ≤ 600
Magnesium-Legierungen | ≤ 400
Kupfer | ≤ 500
Messing
- kurzspanend | ≤ 600
- langspanend | ≤ 600
Bronzen
-kurzspanend | ≤ 600
≤ 850
-langspanend | ≤ 850
≤ 1000
Kunststoffe
-duroplastisch | ≤ 150
-thermoplastisch | ≤ 100
Aramidfaserverstärkt | ≤ 1000
Glas-/Kohlefaservetsärkt | ≤ 1000
Die angegebenen Schnittwerte sind Richtwerte. Die für den jeweiligen Bearbeitungsfall optimalen Daten sollten im Versuch oder während der Bearbeitung ermittelt werden.