## Table 1
Katalog Nr. 160921
Ap = Eingrifftiefe | 1,0 x d
Ae =Eingriffbreite | 0,1 x d
Fräser-Ø mm | Vorschub-Code
| 1 | 2 | 3 | 4
fz (mm/Z)
≤ 3,00 | 0.0108 | 0.0099 | 0.0081 | 0.009
≤ 4,00 | 0.0144 | 0.0132 | 0.0108 | 0.012
≤ 5,00 | 0.018 | 0.0165 | 0.0135 | 0.015
> 6,00 | 0.0216 | 0.0198 | 0.0162 | 0.018
Werkstoffbezeichnung | Festigkeit |  | Vc | fz mm/Z
| N/mm² | HB / HRC | m/min | Code
Allgemeine Baustähle | ≤ 500 |  | 45 | 1
| ≤ 1000 |  | 24 | 3
Automatenstähle | ≤ 850 |  | 39 | 2
| ≤ 1000 |  | 24 | 3
Unlegierte Vergütungsstähle | ≤ 700 |  | 39 | 2
| ≤ 850 |  | 39 | 2
| ≤ 1000 |  | 24 | 3
Legierte Vergütungsstähle | ≤ 1000 |  | 24 | 3
| ≤ 1400 |  | 20 | 3
unlegierte Einsatzstähle | ≤ 850 |  | 39 | 2
Legierte Einsatzstähle | ≤ 1000 |  | 24 | 3
| ≤ 1400 |  | 20 | 3
Nitrierstähle | ≤ 1000 |  | 24 | 3
| ≤ 1400 |  | 20 | 3
Werkzeugstähle | ≤ 850 |  | 39 | 2
| ≤ 1400 |  | 20 | 3
Schnellarbeitsstähle | ≤ 1400 |  | 20 | 3
Federstähle | ≤ 1500
Rostfrei Stähle
-geschwefelt | ≤ 900 |  | 15 | 4
-austenitisch | ≤ 1100
-martensitisch | ≤ 1500
Gehärtete Stähle |  | ≤ 48 HRC
≤ 66 HRC
Gusseisen |  | ≤ 240 HB | 35 | 1
|  | ≤ 350 HB | 25 | 2
Kugelgraphit- und Temperguss |  | ≤ 240 HB | 35 | 1
|  | ≤ 350 HB | 25 | 2
Hartguss |  | ≤ 350 HB
Titan und Titan-Legierungen | ≤ 850
≤ 1400
Sonderlegierung | ≤ 2000
Aluminium und Al-Legierungen | ≤ 400
AL-Knetlegierung | ≤ 650
Al-Gusslegierung
≤ 10 % Si | ≤ 600
≤ 24 % Si | ≤ 600
Magnesium-Legierungen | ≤ 400
Kupfer | ≤ 500
Messing
- kurzspanend | ≤ 600
- langspanend | ≤ 600
Bronzen
-kurzspanend | ≤ 600
≤ 850
-langspanend | ≤ 850
≤ 1000
Kunststoffe
-duroplastisch | ≤ 150
-thermoplastisch | ≤ 100
Aramidfaserverstärkt | ≤ 1000
Glas-/Kohlefaservetsärkt | ≤ 1000
Die angegebenen Schnittwerte sind Richtwerte. Die für den jeweiligen Bearbeitungsfall optimalen Daten sollten im Versuch oder während der Bearbeitung ermittelt werden.