## Table 1
Katalog Nr. 161651
Ap = Eingrifftiefe | 1,5 x d
Ae =Eingriffbreite | 0,1 x d
Fräser-Ø mm | Vorschub-Code
| 1 | 2
fz (mm/Z)
≤ 3,00 | 0.006 | 0.0078
≤ 6,00 | 0.015 | 0.0195
≤ 8,00 | 0.021 | 0.0273
≤ 10,00 | 0.028 | 0.0364
≤ 12,00 | 0.034 | 0.0442
≤ 16,00 | 0.044 | 0.0572
≤ 18,00 | 0.051 | 0.0663
≤ 20,00 | 0.057 | 0.0741
Werkstoffbezeichnung | Festigkeit |  | Vc | fz mm/Z
| N/mm² | HB / HRC | m/min | Code
Allgemeine Baustähle | ≤ 500 |  | 45 | 1
≤ 1000
Automatenstähle | ≤ 850
≤ 1000
Unlegierte Vergütungsstähle | ≤ 700
≤ 850
≤ 1000
Legierte Vergütungsstähle | ≤ 1000
≤ 1400
unlegierte Einsatzstähle | ≤ 850
Legierte Einsatzstähle | ≤ 1000
≤ 1400
Nitrierstähle | ≤ 1000
≤ 1400
Werkzeugstähle | ≤ 850
≤ 1400
Schnellarbeitsstähle | ≤ 1400
Federstähle | ≤ 1500
Rostfrei Stähle
-geschwefelt | ≤ 900
-austenitisch | ≤ 1100
-martensitisch | ≤ 1500
Gehärtete Stähle |  | ≤ 48 HRC
≤ 66 HRC
Gusseisen |  | ≤ 240 HB
≤ 350 HB
Kugelgraphit- und Temperguss |  | ≤ 240 HB
≤ 350 HB
Hartguss |  | ≤ 350 HB
Titan und Titan-Legierungen | ≤ 850
≤ 1400
Sonderlegierung | ≤ 2000
Aluminium und Al-Legierungen | ≤ 400
AL-Knetlegierung | ≤ 650
Al-Gusslegierung
≤ 10 % Si | ≤ 600 |  | 160-300 | 2
≤ 24 % Si | ≤ 600
Magnesium-Legierungen | ≤ 400
Kupfer | ≤ 500
Messing
- kurzspanend | ≤ 600
- langspanend | ≤ 600
Bronzen
-kurzspanend | ≤ 600
≤ 850
-langspanend | ≤ 850
≤ 1000
Kunststoffe
-duroplastisch | ≤ 150
-thermoplastisch | ≤ 100
Aramidfaserverstärkt | ≤ 1000
Glas-/Kohlefaservetsärkt | ≤ 1000
Die angegebenen Schnittwerte sind Richtwerte. Die für den jeweiligen Bearbeitungsfall optimalen Daten sollten im Versuch oder während der Bearbeitung ermittelt werden.