## Table 1
Katalog Nr. 163780
Ap = Eingrifftiefe | 1,0 x d
Ae =Eingriffbreite | 0,1 x d
Fräser-Ø mm | Vorschub-Code
| 1 | 2 | 3 | 4
fz (mm/Z)
≤ 6,00 | 0.017 | 0.0119 | 0.015 | 0.0221
≤ 8,00 | 0.023 | 0.0161 | 0.023 | 0.0299
≤ 10,00 | 0.031 | 0.0217 | 0.031 | 0.0403
≤ 12,00 | 0.037 | 0.0259 | 0.037 | 0.0481
≤ 16,00 | 0.048 | 0.0336 | 0.048 | 0.064
≤ 18,00 | 0.056 | 0.0392 | 0.056 | 0.0728
≤ 20,00 | 0.063 | 0.0441 | 0.063 | 0.0819
≤ 25,00 | 0.085 | 0.052 | 0.085 | 0.1103
≤ 30,00 | 0.1 | 0.07 | 0.1 | 0.1301
Werkstoffbezeichnung | Festigkeit |  | Vc | fz mm/Z
| N/mm² | HB / HRC | m/min | Code
Allgemeine Baustähle | ≤ 500 |  | 99 | 1
| ≤ 1000 |  | 61 | 1
Automatenstähle | ≤ 850 |  | 99 | 1
| ≤ 1000 |  | 61 | 1
Unlegierte Vergütungsstähle | ≤ 700 |  | 99 | 1
| ≤ 850 |  | 99 | 1
| ≤ 1000 |  | 61 | 1
Legierte Vergütungsstähle | ≤ 1000 |  | 61 | 1
≤ 1400
unlegierte Einsatzstähle | ≤ 850 |  | 75 | 1
Legierte Einsatzstähle | ≤ 1000 |  | 61 | 1
≤ 1400
Nitrierstähle | ≤ 1000 |  | 61 | 1
≤ 1400
Werkzeugstähle | ≤ 850 |  | 75 | 1
≤ 1400
Schnellarbeitsstähle | ≤ 1400
Federstähle | ≤ 1500
Rostfrei Stähle
-geschwefelt | ≤ 900 |  | 37 | 3
-austenitisch | ≤ 1100
-martensitisch | ≤ 1500
Gehärtete Stähle |  | ≤ 48 HRC
≤ 66 HRC
Gusseisen |  | ≤ 240 HB | 88 | 1
≤ 350 HB
Kugelgraphit- und Temperguss |  | ≤ 240 HB | 88 | 1
≤ 350 HB
Hartguss |  | ≤ 350 HB
Titan und Titan-Legierungen | ≤ 850
| ≤ 1250 |  | 30 | 2
Sonderlegierung | ≤ 1500 |  | 31 | 2
Aluminium und Al-Legierungen | ≤ 400
AL-Knetlegierung | ≤ 650
Al-Gusslegierung
≤ 10 % Si | ≤ 600 |  | 240-450 | 4
≤ 24 % Si | ≤ 600
Magnesium-Legierungen | ≤ 400
Kupfer | ≤ 500
Messing
- kurzspanend | ≤ 600
- langspanend | ≤ 600
Bronzen
-kurzspanend | ≤ 600
≤ 850
-langspanend | ≤ 850
≤ 1000
Kunststoffe
-duroplastisch | ≤ 150
-thermoplastisch | ≤ 100
Aramidfaserverstärkt | ≤ 1000
Glas-/Kohlefaservetsärkt | ≤ 1000
Die angegebenen Schnittwerte sind Richtwerte. Die für den jeweiligen Bearbeitungsfall optimalen Daten sollten im Versuch oder während der Bearbeitung ermittelt werden.