## Table 1
Katalog Nr. 168956
Ap = Eingrifftiefe | 1,0 x d
Ae =Eingriffbreite | 0,25 x d
Fräser-Ø mm | Vorschub-Code
| 1 | 2
fz (mm/Z)
≤ 3,00 | 0.002 | 0.001
≤ 6,00 | 0.029 | 0.02
≤ 10,00 | 0.044 | 0.031
≤ 16,00 | 0.065 | 0.046
≤ 20,00 | 0.07 | 0.049
≤ 25,00 | 0.071 | 0.05
≤ 32,00 | 0.083 | 0.058
Werkstoffbezeichnung | Festigkeit |  | Vc | fz mm/Z
| N/mm² | HB / HRC | m/min | Code
Allgemeine Baustähle | ≤ 500
| ≤ 1000 |  | 36 | 1
Automatenstähle | ≤ 850 |  | 58 | 1
| ≤ 1000 |  | 36 | 1
Unlegierte Vergütungsstähle | ≤ 700 |  | 58 | 1
| ≤ 850 |  | 58 | 1
| ≤ 1000 |  | 36 | 1
unlegierte Einsatzstähle | ≤ 850 |  | 58 | 1
Legierte Vergütungsstähle | ≤ 1000 |  | 36 | 1
| ≤ 1400 |  | 30 | 2
Legierte Einsatzstähle | ≤ 1000 |  | 36 | 1
| ≤ 1400 |  | 30 | 2
Nitrierstähle | ≤ 1000 |  | 36 | 1
| ≤ 1400 |  | 30 | 2
Werkzeugstähle | ≤ 850 |  | 45 | 1
| ≤ 1400 |  | 30 | 2
Schnellarbeitsstähle | ≤ 1400 |  | 30 | 2
Federstähle | ≤ 1500
Rostfrei Stähle
-geschwefelt | ≤ 900 |  | 22 | 1
-austenitisch | ≤ 1100
-martensitisch | ≤ 1500
Gehärtete Stähle |  | ≤ 48 HRC
≤ 66 HRC
Gusseisen |  | ≤ 240 HB
|  | ≤ 350 HB | 37 | 1
Kugelgraphit- und Temperguss |  | ≤ 240 HB
|  | ≤ 350 HB | 37 | 1
Hartguss |  | ≤ 350 HB
Titan und Titan-Legierungen | ≤ 850
≤ 1400
Sonderlegierung | ≤ 1500 |  | 18 | 2
Aluminium und Al-Legierungen | ≤ 400
AL-Knetlegierung | ≤ 650
Al-Gusslegierung
≤ 10 % Si | ≤ 600
≤ 24 % Si | ≤ 600
Magnesium-Legierungen | ≤ 400
Kupfer | ≤ 500
Messing
- kurzspanend | ≤ 600
- langspanend | ≤ 600
Bronzen
-kurzspanend | ≤ 600
≤ 850
-langspanend | ≤ 850
≤ 1000
Kunststoffe
-duroplastisch | ≤ 150
-thermoplastisch | ≤ 100
Aramidfaserverstärkt | ≤ 1000
Glas-/Kohlefaservetsärkt | ≤ 1000
Die angegebenen Schnittwerte sind Richtwerte. Die für den jeweiligen Bearbeitungsfall optimalen Daten sollten im Versuch oder während der Bearbeitung ermittelt werden.