## Table 1
175200
Ap = Eingrifftiefe | 0,05 x d
Ae =Eingriffbreite | 0,02 x d
Fräser -Ø mm | fz (mm/Z)
≤ 0,90 | 0,002-0,008
≤ 1,40 | 0,003-0,010
≤ 1,80 | 0,005-0,018
≤ 2,00 | 0,010-0,020
Werkstoffbezeichnung | Festigkeit | Vc (m/min)
N/mm²
Allgemeine Baustähle | ≤ 500 | 85
| ≤ 1000 | 70
Automatenstähle | ≤ 850 | 85
| ≤ 1000 | 70
Unlegierte Vergütungsstähle | ≤ 700 | 85
| ≤ 850 | 85
| ≤ 1000 | 70
unlegierte Einsatzstähle | ≤ 850 | 100
Legierte Vergütungsstähle | ≤ 1000 | 70
≤ 1400
Legierte Einsatzstähle | ≤ 1000 | 70
≤ 1400
Nitrierstähle | ≤ 1000 | 70
≤ 1400
Werkzeugstähle | ≤ 850 | 85
≤ 1400
Schnellarbeitsstähle | ≤ 1400
Federstähle | ≤ 1500
Rostfrei Stähle
-geschwefelt | ≤ 900 | 45
-austenitisch | ≤ 1100
-martensitisch | ≤ 1500
Gehärtete Stähle | ≤ 48 HRC
≤ 66 HRC
Gusseisen | ≤ 240 HB | 110
≤ 350 HB
Kugelgraphit- und Temperguss | ≤ 240 HB | 90
≤ 350 HB
Hartguss | ≤ 350 HB
Titan und Titan-Legierungen | ≤ 850
| ≤ 1250 | 30
Sonderlegierung | ≤ 2000
Aluminium und Al-Legierungen | ≤ 400
AL-Knetlegierung | ≤ 650 | 200
Al-Gusslegierung
≤ 10 % Si | ≤ 600 | 200
≤ 24 % Si | ≤ 600 | 200
Magnesium-Legierungen | ≤ 400
Kupfer | ≤ 500
Messing
- kurzspanend | ≤ 600
- langspanend | ≤ 600
Bronzen
-kurzspanend | ≤ 600
≤ 850
-langspanend | ≤ 850
≤ 1000
Kunststoffe
-duroplastisch | ≤ 150
-thermoplastisch | ≤ 100
Aramidfaserverstärkt | ≤ 1000
Glas-/Kohlefaserverstärkt | ≤ 1000
Die angegebenen Schnittwerte sind Richtwerte. Die für den jeweiligen Bearbeitungsfall optimalen Daten sollten im Versuch oder während der Bearbeitung ermittelt werden.