## Table 1
175257
| Ap = Eingrifftiefe | 1,0xd | 1,0xd | 1,0xd
| Ae =Eingriffbreite | ≤ 0,25xd | ≤ 0,4xd | ≤ 1,0xd
| ß=Umschlingungswinkel | - | - | -
Fräser -Ø mm |  | fz (mm/Z)
2 |  | 0.05 | 0.035 | 0.025
3 |  | 0.07 | 0.05 | 0.035
4 |  | 0.08 | 0.06 | 0.04
5 |  | 0.09 | 0.065 | 0.045
6 |  | 0.12 | 0.085 | 0.06
8 |  | 0.16 | 0.11 | 0.08
10 |  | 0.18 | 0.13 | 0.09
12 |  | 0.2 | 0.14 | 0.1
14 |  | 0.2 | 0.15 | 0.11
16 |  | 0.21 | 0.17 | 0.12
18 |  | 0.21 | 0.18 | 0.13
20 |  | 0.22 | 0.18 | 0.14
25 |  | 0.24 | 0.2 | 0.16
Werkstoffbezeichnung | Festigkeit | Vc (m/min)
N/mm²
Allgemeine Baustähle | ≤ 500
≤ 1000
Automatenstähle | ≤ 850
≤ 1000
Unlegierte Vergütungsstähle | ≤ 700
≤ 850
≤ 1000
unlegierte Einsatzstähle | ≤ 850
Legierte Vergütungsstähle | ≤ 1000
≤ 1400
Legierte Einsatzstähle | ≤ 1000
≤ 1400
Nitrierstähle | ≤ 1000
≤ 1400
Werkzeugstähle | ≤ 850
≤ 1400
Schnellarbeitsstähle | ≤ 1400
Federstähle | ≤ 1500
Rostfrei Stähle
-geschwefelt | ≤ 900
-austenitisch | ≤ 1100
-martensitisch | ≤ 1500
Gehärtete Stähle | ≤ 48 HRC
≤ 66 HRC
Gusseisen | ≤ 240 HB
≤ 350 HB
Kugelgraphit- und Temperguss | ≤ 240 HB
≤ 350 HB
Hartguss | ≤ 350 HB
Titan und Titan-Legierungen | ≤ 850
≤ 1400
Sonderlegierung | ≤ 2000
Aluminium und Al-Legierungen | ≤ 400 | 600 | 550 | 450
AL-Knetlegierung | ≤ 650 | 500 | 450 | 400
Al-Gusslegierung
≤ 10 % Si | ≤ 600 | 450 | 400 | 350
≤ 24 % Si | ≤ 600 | 400 | 300 | 225
Magnesium-Legierungen | ≤ 400
Kupfer | ≤ 500 | 400 | 350 | 300
Messing
- kurzspanend | ≤ 600 | 350 | 300 | 225
- langspanend | ≤ 600 | 220 | 200 | 180
Bronzen
-kurzspanend | ≤ 600 | 350 | 300 | 225
| ≤ 850 | 170 | 150 | 120
-langspanend | ≤ 850 | 170 | 150 | 120
| ≤ 1000 | 140 | 120 | 100
Kunststoffe
-duroplastisch | ≤ 150 | 460 | 420 | 360
-thermoplastisch | ≤ 100 | 550 | 500 | 450
Aramidfaserverstärkt | ≤ 1000 | 110 | 110 | 100
Glas-/Kohlefaserverstärkt | ≤ 1000 | 380 | 300 | 225
Die angegebenen Schnittwerte sind Richtwerte. Die für den jeweiligen Bearbeitungsfall optimalen Daten sollten im Versuch oder während der Bearbeitung ermittelt werden.