## Table 1
175392
| Ap = Eingrifftiefe | 1,0 x d | 2,0 x d
| Ae =Eingriffbreite | 1,0 x d | 0,45 x d
Fräser -Ø mm |  | fz (mm/Z)
≤ 6,00 |  | 0,032-0,064 | 0,040-0,080
≤ 8,00 |  | 0,048-0,080 | 0,060-0,100
≤ 10,00 |  | 0,064-0,096 | 0,080-0,120
≤ 12,00 |  | 0,072-0,120 | 0,090-0,150
≤ 16,00 |  | 0,096-0,144 | 0,120-0,180
≤ 20,00 |  | 0,120-0,184 | 0,150-0,230
Werkstoffbezeichnung | Festigkeit | Vc (m/min)
N/mm²
Allgemeine Baustähle | ≤ 500
≤ 1000
Automatenstähle | ≤ 850
≤ 1000
Unlegierte Vergütungsstähle | ≤ 700
≤ 850
≤ 1000
unlegierte Einsatzstähle | ≤ 850
Legierte Vergütungsstähle | ≤ 1000
≤ 1400
Legierte Einsatzstähle | ≤ 1000
≤ 1400
Nitrierstähle | ≤ 1000
≤ 1400
Werkzeugstähle | ≤ 850
≤ 1400
Schnellarbeitsstähle | ≤ 1400
Federstähle | ≤ 1500
Rostfrei Stähle
-geschwefelt | ≤ 900
-austenitisch | ≤ 1100
-martensitisch | ≤ 1500
Gehärtete Stähle | ≤ 48 HRC
≤ 66 HRC
Gusseisen | ≤ 240 HB
≤ 350 HB
Kugelgraphit- und Temperguss | ≤ 240 HB
≤ 350 HB
Hartguss | ≤ 350 HB
Titan und Titan-Legierungen | ≤ 850
≤ 1250
Sonderlegierung | ≤ 2000
Aluminium und Al-Legierungen | ≤ 400 | 200-500
AL-Knetlegierung | ≤ 650
Al-Gusslegierung
≤ 10 % Si | ≤ 600 | 200-500
≤ 24 % Si | ≤ 600
Magnesium-Legierungen | ≤ 400
Kupfer | ≤ 500 | 350-500
Messing
- kurzspanend | ≤ 600
- langspanend | ≤ 600
Bronzen
-kurzspanend | ≤ 600
≤ 850
-langspanend | ≤ 850
≤ 1000
Kunststoffe
-duroplastisch | ≤ 150 | 400-1000
-thermoplastisch | ≤ 100 | 400-1000
Aramidfaserverstärkt | ≤ 1000 | 400-1000
Glas-/Kohlefaserverstärkt | ≤ 1000 | 400-1000
Die angegebenen Schnittwerte sind Richtwerte. Die für den jeweiligen Bearbeitungsfall optimalen Daten sollten im Versuch oder während der Bearbeitung ermittelt werden.