## 175433
175433
Fräser -Ø mm | Vorschub
fz (mm/Z)
| Ap = Eingrifftiefe |  | 2,5xd | 2,5xd | 2,0xd
| Ae =Eingriffbreite |  | ≤ 0,25xd | ≤ 0,4xd | ≤ 1,0xd
| ß=Umschlingungswinkel |  | - | - | -
2 |  |  | 0.05 | 0.035 | 0.025
3 |  |  | 0.07 | 0.05 | 0.035
4 |  |  | 0.075 | 0.06 | 0.045
5 |  |  | 0.08 | 0.065 | 0.05
6 |  |  | 0.12 | 0.085 | 0.065
8 |  |  | 0.15 | 0.11 | 0.085
10 |  |  | 0.18 | 0.14 | 0.095
12 |  |  | 0.2 | 0.16 | 0.11
16 |  |  | 0.23 | 0.19 | 0.14
20 |  |  | 0.29 | 0.25 | 0.16
Werkstoffbezeichnung | Festigkeit | Ramp/ Helix ≤ | Vc (m/min)
N/mm²
Allgemeine Baustähle | ≤ 500
≤ 1000
Automatenstähle | ≤ 850
≤ 1000
Unlegierte Vergütungsstähle | ≤ 700
≤ 850
≤ 1000
unlegierte Einsatzstähle | ≤ 850
Legierte Vergütungsstähle | ≤ 1000
≤ 1400
Legierte Einsatzstähle | ≤ 1000
≤ 1400
Nitrierstähle | ≤ 1000
≤ 1400
Werkzeugstähle | ≤ 850
≤ 1400
Schnellarbeitsstähle | ≤ 1400
Federstähle | ≤ 1500
Rostfrei Stähle
-geschwefelt | ≤ 900
-austenitisch | ≤ 1100
-martensitisch | ≤ 1500
Gehärtete Stähle | ≤ 48 HRC
≤ 66 HRC
Gusseisen | ≤ 240 HB
≤ 350 HB
Kugelgraphit- und Temperguss | ≤ 240 HB
≤ 350 HB
Hartguss | ≤ 350 HB
Titan und Titan-Legierungen | ≤ 850
≤ 1400
Sonderlegierung | ≤ 2000
Aluminium und Al-Legierungen | ≤ 400 | ≤ 45° | 600 | 550 | 450
AL-Knetlegierung | ≤ 650 | ≤ 45° | 550 | 500 | 410
Al-Gusslegierung
≤ 10 % Si | ≤ 600 | ≤ 45° | 460 | 400 | 320
≤ 24 % Si | ≤ 600 | ≤ 45° | 400 | 320 | 230
Magnesium-Legierungen | ≤ 400
Kupfer | ≤ 500 | ≤ 15° | 410 | 360 | 320
Messing
- kurzspanend | ≤ 600 | ≤ 15° | 360 | 310 | 240
- langspanend | ≤ 600 | ≤ 15° | 230 | 210 | 180
Bronzen
-kurzspanend | ≤ 600 | ≤ 15° | 360 | 310 | 240
| ≤ 850 | ≤ 15° | 170 | 150 | 125
-langspanend | ≤ 850 | ≤ 15° | 170 | 150 | 120
| ≤ 1000 | ≤ 15° | 140 | 120 | 100
Kunststoffe
-duroplastisch | ≤ 150 | ≤ 45° | 460 | 420 | 360
-thermoplastisch | ≤ 100 | ≤ 45° | 550 | 500 | 450
Aramidfaserverstärkt | ≤ 1000 | ≤ 45° | 130 | 120 | 110
Glas-/Kohlefaserverstärkt | ≤ 1000 | ≤ 45° | 380 | 300 | 225
Die angegebenen Schnittwerte sind Richtwerte.
Die für den jeweiligen Bearbeitungsfall optimalen Daten sollten im Versuch oder während der Bearbeitung ermittelt werden.