## 175448
175448
|  | Ap = Eingrifftiefe |  | 1,0xd | 1,0xd | 1,0xd | 1,0xd
|  | Ae = Eingriffbreite |  | ≤ 0,1xd | ≤ 0,25xd | ≤ 0,4xd | ≤ 1,0xd
|  | ß = Umschlingungswinkel |  | ≤ 36,9° | ≤ 60° | ≤ 78,5° | ≤ 180°
Fräser -Ø (mm) |  |  |  | fz (mm/Z)
3 |  |  |  | 0.04 | 0.028 | 0.012 | 0.007
4 |  |  |  | 0.05 | 0.035 | 0.02 | 0.01
5 |  |  |  | 0.055 | 0.035 | 0.025 | 0.015
6 |  |  |  | 0.06 | 0.04 | 0.03 | 0.025
8 |  |  |  | 0.08 | 0.05 | 0.04 | 0.03
10 |  |  |  | 0.11 | 0.07 | 0.05 | 0.04
12 |  |  |  | 0.14 | 0.09 | 0.07 | 0.06
14 |  |  |  | 0.16 | 0.12 | 0.1 | 0.08
16 |  |  |  | 0.2 | 0.13 | 0.11 | 0.09
20 |  |  |  | 0.26 | 0.17 | 0.15 | 0.13
Werkstoff |  | Zugfestigkeit | Rampen / Helix | Vc m/min
N/mm²
allgemeine Baustähle |  | ≤ 500 | ≤ 3° | 320 | 280 | 230 | 180
|  | ≤ 1000 | ≤ 2° | 200 | 160 | 150 | 110
Automatenstähle |  | ≤ 850 | ≤ 3° | 320 | 280 | 230 | 180
|  | ≤ 1000 | ≤ 2° | 200 | 160 | 150 | 110
nnlegierte Vergütungsstähle |  | ≤ 700 | ≤ 3° | 320 | 280 | 230 | 180
|  | ≤ 850 | ≤ 3° | 320 | 280 | 230 | 180
|  | ≤ 1000 | ≤ 2° | 200 | 160 | 150 | 110
unlegierte Einsatzstähle |  | ≤ 850 | ≤ 3° | 320 | 280 | 230 | 180
legierte Vergütungsstähle |  | ≤ 1000 | ≤ 2° | 200 | 160 | 150 | 110
|  | ≤ 1400 | ≤ 2° | 180 | 150 | 140 | 100
legierte Einsatzstähle |  | ≤ 1000 | ≤ 2° | 200 | 160 | 150 | 110
|  | ≤ 1400 | ≤ 2° | 180 | 150 | 140 | 100
Nitrierstähle |  | ≤ 1000 | ≤ 2° | 200 | 160 | 150 | 110
|  | ≤ 1400 | ≤ 2° | 180 | 150 | 140 | 100
Werkzeugstähle |  | ≤ 850 | ≤ 3° | 200 | 160 | 150 | 110
|  | ≤ 1400 | ≤ 2° | 140 | 110 | 100 | 70
Warmarbeitsstähle |  | ≤ 1000 | ≤ 1,5° | 125 | 110 | 105 | 80
Schnellarbeitsstähle |  | ≤ 1400 | ≤ 1,5° | 110 | 90 | 80 | 60
Federstähle |  | ≤ 1500 | ≤ 1,5° | 150 | 130 | 120 | 90
rostfreie Stähle | -geschwefelt | ≤ 900 | ≤ 1,5° | 120 | 100 | 80 | Nicht empfohlen für Vollspur in rostfreiem Stahl.
| -austenitisch | ≤ 1100 | ≤ 1,5° | 110 | 90 | 70
| -martensitisch | ≤ 1500 | ≤ 1,5° | 85 | 70 | 50
gehärtete Stähle |  | ≤ 48 HRC | ≤ 1,0° | 85 | 70 | 60 | 50
Gusseisen |  | ≤ 240 HB | ≤ 3° | 240 | 200 | 160 | 130
|  | ≤ 350 HB | ≤ 2° | 185 | 170 | 150 | 120
Kugelgraphit- und Temperguss |  | ≤ 240 HB | ≤ 3° | 240 | 200 | 160 | 130
|  | ≤ 350 HB | ≤ 2° | 185 | 170 | 150 | 120
Hartguss |  | ≤ 350 HB | ≤ 2° | 170 | 160 | 140 | 110
| Titan und Titan-Legierungen | ≤ 850
≤ 1400
| Sonderlegierung | ≤ 2000
| Aluminium und Al-Legierungen | ≤ 400
| AL-Knetlegierung | ≤ 650
Al-Gusslegierung
| ≤ 10 % Si | ≤ 600
| ≤ 24 % Si | ≤ 600
| Magnesium-Legierungen | ≤ 400
| Kupfer | ≤ 500
Messing
| - kurzspanend | ≤ 600
| - langspanend | ≤ 600
Bronzen
| -kurzspanend | ≤ 600
≤ 850
| -langspanend | ≤ 850
≤ 1000
Kunststoffe
| -duroplastisch | ≤ 150
| -thermoplastisch | ≤ 100
| Aramidfaserverstärkt | ≤ 1000
| Glas-/Kohlefaserverstärkt | ≤ 1000
Die angegebenen Schnittwerte sind Richtwerte. Die für den jeweiligen Bearbeitungsfall optimalen Daten sollten im Versuch oder während der Bearbeitung ermittelt werden.