## Table 1
175497
| Ap = Eingrifftiefe | 1,0xd | 1,0xd
| Ae = Eingriffbreite | ≤ 0,25xd | ≤ 0,4xd
| ß = Umschlingungswinkel | - | -
Fräser -Ø mm |  | fz (mm/Z)
1 |  | 0.015 | 0.01
2 |  | 0.02 | 0.011
3 |  | 0.028 | 0.012
4 |  | 0.035 | 0.02
5 |  | 0.035 | 0.025
6 |  | 0.04 | 0.03
7 |  | 0.045 | 0.035
8 |  | 0.05 | 0.04
9 |  | 0.06 | 0.045
10 |  | 0.07 | 0.05
11 |  | 0.08 | 0.06
12 |  | 0.09 | 0.07
14 |  | 0.11 | 0.09
16 |  | 0.13 | 0.11
18 |  | 0.15 | 0.13
20 |  | 0.17 | 0.15
Werkstoffbezeichnung | Festigkeit | Vc m/min
N/mm²
Allgemeine Baustähle | ≤ 500 | 280 | 230
| ≤ 1000 | 160 | 150
Automatenstähle | ≤ 850 | 280 | 230
| ≤ 1000 | 160 | 150
Unlegierte Vergütungsstähle | ≤ 700 | 280 | 230
| ≤ 850 | 280 | 230
| ≤ 1000 | 160 | 150
unlegierte Einsatzstähle | ≤ 850 | 280 | 230
Legierte Vergütungsstähle | ≤ 1000 | 160 | 150
| ≤ 1400 | 150 | 140
Legierte Einsatzstähle | ≤ 1000 | 160 | 150
| ≤ 1400 | 150 | 140
Nitrierstähle | ≤ 1000 | 160 | 150
| ≤ 1400 | 150 | 140
Werkzeugstähle | ≤ 850 | 280 | 230
| ≤ 1400 | 150 | 140
Schnellarbeitsstähle | ≤ 1400 | 130 | 120
Federstähle | ≤ 1500 | 130 | 120
Rostfrei Stähle
-geschwefelt | ≤ 900 | 100 | 80
-austenitisch | ≤ 1100 | 90 | 70
-martensitisch | ≤ 1500 | 70 | 50
Gehärtete Stähle | ≤ 48 HRC | 70 | 60
≤ 66 HRC
Gusseisen | ≤ 240 HB | 200 | 160
| ≤ 350 HB | 170 | 150
Kugelgraphit- und Temperguss | ≤ 240 HB | 200 | 160
| ≤ 350 HB | 170 | 150
Hartguss | ≤ 350 HB | 160 | 140
Titan und Titan-Legierungen | ≤ 850
≤ 1400
Sonderlegierung | ≤ 2000
Aluminium und Al-Legierungen | ≤ 400
AL-Knetlegierung | ≤ 650
Al-Gusslegierung
≤ 10 % Si | ≤ 600
≤ 24 % Si | ≤ 600
Magnesium-Legierungen | ≤ 400
Kupfer | ≤ 500
Messing
- kurzspanend | ≤ 600
- langspanend | ≤ 600
Bronzen
-kurzspanend | ≤ 600
≤ 850
-langspanend | ≤ 850
≤ 1000
Kunststoffe
-duroplastisch | ≤ 150
-thermoplastisch | ≤ 100
Aramidfaserverstärkt | ≤ 1000
Glas-/Kohlefaserverstärkt | ≤ 1000
Die angegebenen Schnittwerte sind Richtwerte. Die für den jeweiligen Bearbeitungsfall optimalen Daten sollten im Versuch oder während der Bearbeitung ermittelt werden.