## Table 1
175501
| Ap = Eingrifftiefe | 3,0xd | 3,0xd | 3,0xd | 3,0xd
| Ae =Eingriffbreite | ≤ 0,025xd | ≤ 0,05xd | ≤ 0,075xd | ≤ 0,1xd
| ß=Umschlingungswinkel | ≤ 18° | ≤ 26° | ≤ 32° | ≤ 38°
Fräser -Ø mm |  | fz (mm/Z)
6 |  | 0.12 | 0.09 | 0.07 | 0.06
8 |  | 0.16 | 0.11 | 0.09 | 0.08
10 |  | 0.2 | 0.14 | 0.12 | 0.1
12 |  | 0.24 | 0.17 | 0.14 | 0.12
14 |  | 0.28 | 0.2 | 0.16 | 0.14
16 |  | 0.32 | 0.22 | 0.18 | 0.16
20 |  | 0.39 | 0.28 | 0.23 | 0.2
Werkstoffbezeichnung | Festigkeit | Vc
| N/mm² | mm/min
Allgemeine Baustähle | ≤ 500 | 400 | 370 | 330 | 300
| ≤ 1000 | 240 | 220 | 200 | 180
Automatenstähle | ≤ 850 | 400 | 370 | 330 | 300
| ≤ 1000 | 240 | 220 | 200 | 180
Unlegierte Vergütungsstähle | ≤ 700 | 400 | 370 | 330 | 300
| ≤ 850 | 400 | 370 | 330 | 300
| ≤ 1000 | 240 | 220 | 200 | 180
unlegierte Einsatzstähle | ≤ 850 | 400 | 370 | 330 | 300
Legierte Vergütungsstähle | ≤ 1000 | 240 | 220 | 200 | 180
| ≤ 1400 | 185 | 170 | 150 | 140
Legierte Einsatzstähle | ≤ 1000 | 240 | 220 | 200 | 180
| ≤ 1400 | 185 | 170 | 150 | 140
Nitrierstähle | ≤ 1000 | 240 | 220 | 200 | 180
| ≤ 1400 | 185 | 170 | 150 | 140
Werkzeugstähle | ≤ 850 | 240 | 220 | 200 | 180
| ≤ 1400 | 185 | 170 | 150 | 140
Schnellarbeitsstähle | ≤ 1400 | 160 | 150 | 130 | 120
Federstähle | ≤ 1500 | 160 | 150 | 130 | 120
Rostfrei Stähle
-geschwefelt | ≤ 900 | 170 | 150 | 130 | 110
-austenitisch | ≤ 1100 | 140 | 130 | 110 | 100
-martensitisch | ≤ 1500 | 120 | 110 | 90 | 80
Gehärtete Stähle | ≤ 48 HRC | 120 | 110 | 90 | 80
≤ 66 HRC
Gusseisen | ≤ 240 HB
≤ 350 HB
Kugelgraphit- und Temperguss | ≤ 240 HB
≤ 350 HB
Hartguss | ≤ 350 HB
Titan und Titan-Legierungen | ≤ 850
≤ 1400
Sonderlegierung | ≤ 2000
Aluminium und Al-Legierungen | ≤ 400
AL-Knetlegierung | ≤ 650
Al-Gusslegierung
≤ 10 % Si | ≤ 600
≤ 24 % Si | ≤ 600
Magnesium-Legierungen | ≤ 400
Kupfer | ≤ 500
Messing
- kurzspanend | ≤ 600
- langspanend | ≤ 600
Bronzen
-kurzspanend | ≤ 600
≤ 850
-langspanend | ≤ 850
≤ 1000
Kunststoffe
-duroplastisch | ≤ 150
-thermoplastisch | ≤ 100
Aramidfaserverstärkt | ≤ 1000
Glas-/Kohlefaserverstärkt | ≤ 1000
Die angegebenen Schnittwerte sind Richtwerte. Die für den jeweiligen Bearbeitungsfall optimalen Daten sollten im Versuch oder während der Bearbeitung ermittelt werden.