## Table 1
175510
| Ap = Eingrifftiefe | 1,0xd | 1,0xd
| Ae = Eingriffbreite | ≤ 0,4xd | ≤ 1,0xd
| ß = Umschlingungswinkel | - | -
Fräser -Ø mm |  | fz (mm/Z)
3 |  | 0.0225 | 0.0189
4 |  | 0.0282 | 0.0237
5 |  | 0.0352 | 0.0296
6 |  | 0.044 | 0.037
8 |  | 0.055 | 0.0462
10 |  | 0.066 | 0.0555
12 |  | 0.077 | 0.0647
16 |  | 0.11 | 0.0952
20 |  | 0.143 | 0.1202
Werkstoffbezeichnung | Festigkeit | Vc (m/min)
N/mm²
Allgemeine Baustähle | ≤ 500 | 305 | 215
| ≤ 1000 | 275 | 195
Automatenstähle | ≤ 850 | 295 | 210
| ≤ 1000 | 275 | 195
Unlegierte Vergütungsstähle | ≤ 700 | 305 | 215
| ≤ 850 | 285 | 200
| ≤ 1000 | 275 | 195
unlegierte Einsatzstähle | ≤ 850 | 285 | 200
Legierte Vergütungsstähle | ≤ 1000 | 275 | 195
≤ 1400
Legierte Einsatzstähle | ≤ 1000 | 275 | 195
≤ 1400
Nitrierstähle | ≤ 1000 | 275 | 195
≤ 1400
Werkzeugstähle | ≤ 850 | 285 | 200
≤ 1400
Schnellarbeitsstähle | ≤ 1400
Federstähle | ≤ 1500
Rostfrei Stähle
-geschwefelt | ≤ 900
-austenitisch | ≤ 1100
-martensitisch | ≤ 1500
Gehärtete Stähle | ≤ 48 HRC
≤ 66 HRC
Gusseisen | ≤ 240 HB | 240 | 170
≤ 350 HB
Kugelgraphit- und Temperguss | ≤ 240 HB | 220 | 155
≤ 350 HB
Hartguss | ≤ 350 HB
Titan und Titan-Legierungen | ≤ 850
≤ 1400
Sonderlegierung | ≤ 2000
Aluminium und Al-Legierungen | ≤ 400
AL-Knetlegierung | ≤ 650
Al-Gusslegierung
≤ 10 % Si | ≤ 600
≤ 24 % Si | ≤ 600
Magnesium-Legierungen | ≤ 400
Kupfer | ≤ 500
Messing
- kurzspanend | ≤ 600
- langspanend | ≤ 600
Bronzen
-kurzspanend | ≤ 600
≤ 850
-langspanend | ≤ 850
≤ 1000
Kunststoffe
-duroplastisch | ≤ 150
-thermoplastisch | ≤ 100
Aramidfaserverstärkt | ≤ 1000
Glas-/Kohlefaserverstärkt | ≤ 1000
Die angegebenen Schnittwerte sind Richtwerte. Die für den jeweiligen Bearbeitungsfall optimalen Daten sollten im Versuch oder während der Bearbeitung ermittelt werden.