## schlichten I
Besäumen/Schlichten
ap: 2,50 x d
ae: 0,20 x d
Katalog-Nr. 175519 |  | Ø
|  | 6 |  | 8 |  | 10 |  | 12 |  | 16 |  | 20
Werkstoffbezeichnung | Festigkeit | Vc | fz | Vc | fz | Vc | fz | Vc | fz | Vc | fz | Vc | fz
| N/mm² | mm/min | mm/Zahn | mm/min | mm/Zahn | mm/min | mm/Zahn | mm/min | mm/Zahn | mm/min | mm/Zahn | mm/min | mm/Zahn
Allgemeine Baustähle | ≤ 500 | 380 | 0.065 | 380 | 0.075 | 380 | 0.1 | 380 | 0.12 | 380 | 0.15 | 380 | 0.2
| ≤ 1000 | 235 | 0.055 | 235 | 0.065 | 235 | 0.8 | 235 | 0.1 | 235 | 0.13 | 235 | 0.17
Automatenstähle | ≤ 850 | 305 | 0.065 | 305 | 0.075 | 305 | 0.1 | 305 | 0.12 | 305 | 0.15 | 305 | 0.2
| ≤ 1000 | 235 | 0.055 | 235 | 0.065 | 235 | 0.8 | 235 | 0.1 | 235 | 0.13 | 235 | 0.17
Unlegierte Vergütungsstähle | ≤ 700 | 345 | 0.065 | 345 | 0.075 | 345 | 0.1 | 345 | 0.12 | 345 | 0.15 | 345 | 0.2
| ≤ 850 | 305 | 0.065 | 305 | 0.075 | 305 | 0.1 | 305 | 0.12 | 305 | 0.15 | 305 | 0.2
| ≤ 1000 | 235 | 0.055 | 235 | 0.065 | 235 | 0.8 | 235 | 0.1 | 235 | 0.13 | 235 | 0.17
unlegierte Einsatzstähle | ≤ 850 | 305 | 0.065 | 305 | 0.075 | 305 | 0.1 | 305 | 0.12 | 305 | 0.15 | 305 | 0.2
Legierte Vergütungsstähle | ≤ 1000 | 235 | 0.055 | 235 | 0.065 | 235 | 0.8 | 235 | 0.1 | 235 | 0.13 | 235 | 0.17
| ≤ 1400 | 155 | 0.055 | 155 | 0.065 | 155 | 0.08 | 155 | 0.1 | 155 | 0.13 | 155 | 0.17
Legierte Einsatzstähle | ≤ 1000 | 235 | 0.055 | 235 | 0.065 | 235 | 0.8 | 235 | 0.1 | 235 | 0.13 | 235 | 0.17
| ≤ 1400 | 155 | 0.055 | 155 | 0.065 | 155 | 0.08 | 155 | 0.1 | 155 | 0.13 | 155 | 0.17
Nitrierstähle | ≤ 1000 | 235 | 0.055 | 235 | 0.065 | 235 | 0.8 | 235 | 0.1 | 235 | 0.13 | 235 | 0.17 | Ø
| ≤ 1400 | 155 | 0.055 | 155 | 0.065 | 155 | 0.08 | 155 | 0.1 | 155 | 0.13 | 155 | 0.17
Werkzeugstähle | ≤ 850 | 305 | 0.065 | 305 | 0.075 | 305 | 0.1 | 305 | 0.12 | 305 | 0.15 | 305 | 0.2
| ≤ 1400 | 155 | 0.055 | 155 | 0.065 | 155 | 0.08 | 155 | 0.1 | 155 | 0.13 | 155 | 0.17
Schnellarbeitsstähle | ≤ 1400 | 155 | 0.055 | 155 | 0.065 | 155 | 0.08 | 155 | 0.1 | 155 | 0.13 | 155 | 0.17
Federstähle | ≤ 1500
Rostfrei Stähle
-geschwefelt | ≤ 900 | 200 | 0.06 | 200 | 0.07 | 200 | 0.085 | 200 | 0.1 | 200 | 0.13 | 200 | 0.16
-austenitisch | ≤ 1100 | 160 | 0.055 | 160 | 0.6 | 160 | 0.7 | 160 | 0.085 | 160 | 0.1 | 160 | 0.13
-martensitisch | ≤ 1500
Gehärtete Stähle | ≤ 48 HRC | 55 | 0.05 | 55 | 0.06 | 55 | 0.07 | 55 | 0.09 | 55 | 0.11 | 55 | 0.13
≤ 66 HRC
Gusseisen | ≤ 240 HB | 300 | 0.065 | 300 | 0.075 | 300 | 0.1 | 300 | 0.12 | 300 | 0.15 | 300 | 0.2
≤ 350 HB
Kugelgraphit- und Temperguss | ≤ 240 HB | 260 | 0.065 | 260 | 0.075 | 260 | 0.1 | 260 | 0.12 | 260 | 0.15 | 260 | 0.2
| ≤ 350 HB | 260 | 0.065 | 260 | 0.075 | 260 | 0.1 | 260 | 0.12 | 260 | 0.15 | 260 | 0.2
Hartguss | ≤ 350 HB
Titan und Titan-Legierungen | ≤ 850
≤ 1400
Sonderlegierung | ≤ 2000
Aluminium und Al-Legierungen | ≤ 400
AL-Knetlegierung | ≤ 650
Al-Gusslegierung
≤ 10 % Si | ≤ 600
≤ 24 % Si | ≤ 600
Magnesium-Legierungen | ≤ 400
Kupfer | ≤ 500
Messing
- kurzspanend | ≤ 600
- langspanend | ≤ 600
Bronzen
-kurzspanend | ≤ 600
≤ 850
-langspanend | ≤ 850
≤ 1000
Kunststoffe
-duroplastisch | ≤ 150
-thermoplastisch | ≤ 100
Aramidfaserverstärkt | ≤ 1000
Glas-/Kohlefaserverstärkt | ≤ 1000
Die angegebenen Schnittwerte sind Richtwerte. Die für den jeweiligen Bearbeitungsfall optimalen Daten sollten im Versuch oder während der Bearbeitung ermittelt werden.