## Table 1
175580
| Ap = Eingrifftiefe | 1,0 x d | 2,0 x d
| Ae =Eingriffbreite | 1,0 x d | 0,45 x d
Fräser -Ø mm |  | fz (mm/Z)
≤ 3,00 |  | 0,007-0,015 | 0,006-0,018
≤ 4,00 |  | 0,012-0,023 | 0,010-0,021
≤ 5,00 |  | 0,014-0,025 | 0,012-0,023
≤ 6,00 |  | 0,017-0,031 | 0,015-0,029
≤ 8,00 |  | 0,024-0,042 | 0,022-0,040
≤ 10,00 |  | 0,030-0,050 | 0,028-0,048
≤ 12,00 |  | 0,036-0,059 | 0,034-0,057
≤ 16,00 |  | 0,045-0,071 | 0,043-0,069
≤ 20,00 |  | 0,058-0,090 | 0,056-0,089
Werkstoffbezeichnung | Festigkeit | Vc (m/min)
N/mm²
Allgemeine Baustähle | ≤ 500
≤ 1000
Automatenstähle | ≤ 850
≤ 1000
Unlegierte Vergütungsstähle | ≤ 700
≤ 850
≤ 1000
unlegierte Einsatzstähle | ≤ 850
Legierte Vergütungsstähle | ≤ 1000
≤ 1400
Legierte Einsatzstähle | ≤ 1000
≤ 1400
Nitrierstähle | ≤ 1000
≤ 1400
Werkzeugstähle | ≤ 850
≤ 1400
Schnellarbeitsstähle | ≤ 1400
Federstähle | ≤ 1500
Rostfrei Stähle
-geschwefelt | ≤ 900
-austenitisch | ≤ 1100
-martensitisch | ≤ 1500
Gehärtete Stähle | ≤ 48 HRC
≤ 66 HRC
Gusseisen | ≤ 240 HB
≤ 350 HB
Kugelgraphit- und Temperguss | ≤ 240 HB
≤ 350 HB
Hartguss | ≤ 350 HB
Titan und Titan-Legierungen | ≤ 850
≤ 1250
Sonderlegierung | ≤ 2000
Aluminium und Al-Legierungen | ≤ 400 | 395 | 410
AL-Knetlegierung | ≤ 650
Al-Gusslegierung
≤ 10 % Si | ≤ 600 | 185 | 200
≤ 24 % Si | ≤ 600 | 1580 | 165
Magnesium-Legierungen | ≤ 400
Kupfer | ≤ 500
Messing
- kurzspanend | ≤ 600 | 85 | 100
- langspanend | ≤ 600 | 80 | 95
Bronzen
-kurzspanend | ≤ 600
≤ 850
-langspanend | ≤ 850
≤ 1000
Kunststoffe
-duroplastisch | ≤ 150 | 100 | 115
-thermoplastisch | ≤ 100 | 85 | 100
Aramidfaserverstärkt | ≤ 1000
Glas-/Kohlefaserverstärkt | ≤ 1000
Die angegebenen Schnittwerte sind Richtwerte. Die für den jeweiligen Bearbeitungsfall optimalen Daten sollten im Versuch oder während der Bearbeitung ermittelt werden.