## Table 1
175587
| Ap = Eingrifftiefe | 1,0xd | 1,0xd | 1,0xd
| Ae =Eingriffbreite | ≤ 0,25xd | ≤ 0,4xd | ≤ 1,0xd
| ß=Umschlingungswinkel | - | - | -
Fräser -Ø mm |  | fz (mm/Z)
1 |  | 0.012 | 0.01 | 0.006
2 |  | 0.014 | 0.011 | 0.008
3 |  | 0.015 | 0.012 | 0.01
4 |  | 0.02 | 0.016 | 0.014
5 |  | 0.024 | 0.02 | 0.018
6 |  | 0.028 | 0.022 | 0.02
7 |  | 0.032 | 0.028 | 0.025
8 |  | 0.038 | 0.034 | 0.03
9 |  | 0.045 | 0.04 | 0.035
10 |  | 0.05 | 0.045 | 0.04
11 |  | 0.055 | 0.05 | 0.045
12 |  | 0.055 | 0.05 | 0.045
14 |  | 0.06 | 0.055 | 0.05
16 |  | 0.08 | 0.075 | 0.07
18 |  | 0.085 | 0.075 | 0.07
20 |  | 0.09 | 0.08 | 0.07
Werkstoffbezeichnung | Festigkeit | Vc (m/min)
N/mm²
Allgemeine Baustähle | ≤ 500 | 280 | 230 | 180
| ≤ 1000 | 160 | 150 | 110
Automatenstähle | ≤ 850 | 280 | 230 | 180
| ≤ 1000 | 160 | 150 | 110
Unlegierte Vergütungsstähle | ≤ 700 | 280 | 230 | 180
| ≤ 850 | 280 | 230 | 180
| ≤ 1000 | 160 | 150 | 110
unlegierte Einsatzstähle | ≤ 850 | 280 | 230 | 180
Legierte Vergütungsstähle | ≤ 1000 | 160 | 150 | 110
| ≤ 1400 | 150 | 140 | 100
Legierte Einsatzstähle | ≤ 1000 | 160 | 150 | 110
| ≤ 1400 | 150 | 140 | 100
Nitrierstähle | ≤ 1000 | 160 | 150 | 110
| ≤ 1400 | 150 | 140 | 100
Werkzeugstähle | ≤ 850 | 280 | 230 | 180
| ≤ 1400 | 150 | 140 | 100
Schnellarbeitsstähle | ≤ 1400 | 130 | 120 | 90
Federstähle | ≤ 1500 | 130 | 120 | 90
Rostfrei Stähle
-geschwefelt | ≤ 900 | 110 | 90 | 90
-austenitisch | ≤ 1100 | 100 | 85 | 80
-martensitisch | ≤ 1500 | 90 | 80 | 70
Gehärtete Stähle | ≤ 48 HRC
≤ 66 HRC
Gusseisen | ≤ 240 HB
≤ 350 HB
Kugelgraphit- und Temperguss | ≤ 240 HB
≤ 350 HB
Hartguss | ≤ 350 HB
Titan und Titan-Legierungen | ≤ 850 | 75 | 50 | 50
| ≤ 1400 | 60 | 45 | 40
Sonderlegierung | ≤ 2000 | 42 | 35 | 35
Aluminium und Al-Legierungen | ≤ 400
AL-Knetlegierung | ≤ 650
Al-Gusslegierung
≤ 10 % Si | ≤ 600
≤ 24 % Si | ≤ 600
Magnesium-Legierungen | ≤ 400
Kupfer | ≤ 500
Messing
- kurzspanend | ≤ 600
- langspanend | ≤ 600
Bronzen
-kurzspanend | ≤ 600
≤ 850
-langspanend | ≤ 850
≤ 1000
Kunststoffe
-duroplastisch | ≤ 150
-thermoplastisch | ≤ 100
Aramidfaserverstärkt | ≤ 1000
Glas-/Kohlefaserverstärkt | ≤ 1000
Die angegebenen Schnittwerte sind Richtwerte. Die für den jeweiligen Bearbeitungsfall optimalen Daten sollten im Versuch oder während der Bearbeitung ermittelt werden.