## ap=2,00xd; ae=0,10xd
Besäumen/Schlichten
ap: 2,00 x d
ae: 0,10 x d
Katalog-Nr. 175626 |  | Ø
|  | 4 |  | 5 |  | 6 |  | 8 |  | 10 |  | 12 |  | 16 |  | 20 |  | 25 |  | 32
Werkstoffbezeichnung | Festigkeit | Vc | fz | Vc | fz | Vc | fz | Vc | fz | Vc | fz | Vc | fz | Vc | fz | Vc | fz | Vc | fz | Vc | fz | fz
| N/mm² | mm/min | mm/Zahn | mm/min | mm/Zahn | mm/min | mm/Zahn | mm/min | mm/Zahn | mm/min | mm/Zahn | mm/min | mm/Zahn | mm/min | mm/Zahn | mm/min | mm/Zahn | mm/min | mm/Zahn | mm/min | mm/Zahn | mm x Ø
Allgemeine Baustähle | ≤ 500 | 120 | 0.02 | 120 | 0.025 | 120 | 0.03 | 120 | 0.04 | 120 | 0.05 | 120 | 0.06 | 120 | 0.08 | 120 | 0.1 | 120 | 0.125 | 120 | 0.16 | 0.005
| ≤ 1000 | 90 | 0.016 | 90 | 0.02 | 90 | 0.024 | 90 | 0.032 | 90 | 0.04 | 90 | 0.048 | 90 | 0.064 | 90 | 0.08 | 90 | 0.1 | 90 | 0.128 | 0.004
Automatenstähle | ≤ 850 | 110 | 0.016 | 110 | 0.02 | 110 | 0.024 | 110 | 0.032 | 110 | 0.04 | 110 | 0.048 | 110 | 0.064 | 110 | 0.08 | 110 | 0.1 | 110 | 0.128 | 0.004
| ≤ 1000 | 90 | 0.016 | 90 | 0.02 | 90 | 0.024 | 90 | 0.032 | 90 | 0.04 | 90 | 0.048 | 90 | 0.064 | 90 | 0.08 | 90 | 0.1 | 90 | 0.128 | 0.004
Unlegierte Vergütungsstähle | ≤ 700 | 110 | 0.016 | 110 | 0.02 | 110 | 0.024 | 110 | 0.032 | 110 | 0.04 | 110 | 0.048 | 110 | 0.064 | 110 | 0.08 | 110 | 0.1 | 110 | 0.128 | 0.004
| ≤ 850 | 110 | 0.016 | 110 | 0.02 | 110 | 0.024 | 110 | 0.032 | 110 | 0.04 | 110 | 0.048 | 110 | 0.064 | 110 | 0.08 | 110 | 0.1 | 110 | 0.128 | 0.004
| ≤ 1000 | 90 | 0.016 | 90 | 0.02 | 90 | 0.024 | 90 | 0.032 | 90 | 0.04 | 90 | 0.048 | 90 | 0.064 | 90 | 0.08 | 90 | 0.1 | 90 | 0.128 | 0.004
unlegierte Einsatzstähle | ≤ 850 | 110 | 0.016 | 110 | 0.02 | 110 | 0.024 | 110 | 0.032 | 110 | 0.04 | 110 | 0.048 | 110 | 0.064 | 110 | 0.08 | 110 | 0.1 | 110 | 0.128 | 0.004
Legierte Vergütungsstähle | ≤ 1000 | 90 | 0.016 | 90 | 0.02 | 90 | 0.024 | 90 | 0.032 | 90 | 0.04 | 90 | 0.048 | 90 | 0.064 | 90 | 0.08 | 90 | 0.1 | 90 | 0.128 | 0.004
| ≤ 1400 | 70 | 0.012 | 70 | 0.015 | 70 | 0.018 | 70 | 0.024 | 70 | 0.03 | 70 | 0.036 | 70 | 0.048 | 70 | 0.06 | 70 | 0.075 | 70 | 0.096 | 0.003
Legierte Einsatzstähle | ≤ 1000 | 90 | 0.016 | 90 | 0.02 | 90 | 0.024 | 90 | 0.032 | 90 | 0.04 | 90 | 0.048 | 90 | 0.064 | 90 | 0.08 | 90 | 0.1 | 90 | 0.128 | 0.004
| ≤ 1400 | 70 | 0.012 | 70 | 0.015 | 70 | 0.018 | 70 | 0.024 | 70 | 0.03 | 70 | 0.036 | 70 | 0.048 | 70 | 0.06 | 70 | 0.075 | 70 | 0.096 | 0.003
Nitrierstähle | ≤ 1000 | 90 | 0.016 | 90 | 0.02 | 90 | 0.024 | 90 | 0.032 | 90 | 0.04 | 90 | 0.048 | 90 | 0.064 | 90 | 0.08 | 90 | 0.1 | 90 | 0.128 | 0.004
| ≤ 1400 | 70 | 0.012 | 70 | 0.015 | 70 | 0.018 | 70 | 0.024 | 70 | 0.03 | 70 | 0.036 | 70 | 0.048 | 70 | 0.06 | 70 | 0.075 | 70 | 0.096 | 0.003
Werkzeugstähle | ≤ 850 | 110 | 0.016 | 110 | 0.02 | 110 | 0.024 | 110 | 0.032 | 110 | 0.04 | 110 | 0.048 | 110 | 0.064 | 110 | 0.08 | 110 | 0.1 | 110 | 0.128 | 0.004
| ≤ 1400 | 70 | 0.012 | 70 | 0.015 | 70 | 0.018 | 70 | 0.024 | 70 | 0.03 | 70 | 0.036 | 70 | 0.048 | 70 | 0.06 | 70 | 0.075 | 70 | 0.096 | 0.003
Schnellarbeitsstähle | ≤ 1400 | 70 | 0.012 | 70 | 0.015 | 70 | 0.018 | 70 | 0.024 | 70 | 0.03 | 70 | 0.036 | 70 | 0.048 | 70 | 0.06 | 70 | 0.075 | 70 | 0.096 | 0.003
Federstähle | ≤ 1500
Rostfrei Stähle
-geschwefelt | ≤ 900 | 60 | 0.012 | 60 | 0.015 | 60 | 0.018 | 60 | 0.024 | 60 | 0.03 | 60 | 0.036 | 60 | 0.048 | 60 | 0.06 | 60 | 0.075 | 60 | 0.096 | 0.003
-austenitisch | ≤ 1100 | 40 | 0.008 | 40 | 0.01 | 40 | 0.012 | 40 | 0.016 | 40 | 0.02 | 40 | 0.024 | 40 | 0.032 | 40 | 0.04 | 40 | 0.05 | 40 | 0.064 | 0.002
-martensitisch | ≤ 1250 | 20 | 0.008 | 20 | 0.01 | 20 | 0.012 | 20 | 0.016 | 20 | 0.02 | 20 | 0.024 | 20 | 0.032 | 20 | 0.04 | 20 | 0.05 | 20 | 0.064 | 0.002
Gehärtete Stähle | ≤ 50 HRC | 70 | 0.012 | 70 | 0.015 | 70 | 0.018 | 70 | 0.024 | 70 | 0.03 | 70 | 0.036 | 70 | 0.048 | 70 | 0.06 | 70 | 0.075 | 70 | 0.096 | 0.003
| ≤ 55 HRC | 60 | 0.012 | 60 | 0.015 | 60 | 0.018 | 60 | 0.024 | 60 | 0.03 | 60 | 0.036 | 60 | 0.048 | 60 | 0.06 | 60 | 0.075 | 60 | 0.096 | 0.003
≤ 60 HRC
Gusseisen | ≤ 240 HB | 120 | 0.02 | 120 | 0.025 | 120 | 0.03 | 120 | 0.04 | 120 | 0.05 | 120 | 0.06 | 120 | 0.08 | 120 | 0.1 | 120 | 0.125 | 120 | 0.16 | 0.005
| ≤ 350 HB | 120 | 0.02 | 120 | 0.025 | 120 | 0.03 | 120 | 0.04 | 120 | 0.05 | 120 | 0.06 | 120 | 0.08 | 120 | 0.1 | 120 | 0.125 | 120 | 0.16 | 0.005
Kugelgraphit- und Temperguss | ≤ 240 HB | 110 | 0.016 | 110 | 0.02 | 110 | 0.024 | 110 | 0.032 | 110 | 0.04 | 110 | 0.048 | 110 | 0.064 | 110 | 0.08 | 110 | 0.1 | 110 | 0.128 | 0.004
| ≤ 350 HB | 110 | 0.016 | 110 | 0.02 | 110 | 0.024 | 110 | 0.032 | 110 | 0.04 | 110 | 0.048 | 110 | 0.064 | 110 | 0.08 | 110 | 0.1 | 110 | 0.128 | 0.004
Hartguss | ≤ 350 HB | 60 | 0.012 | 60 | 0.015 | 60 | 0.018 | 60 | 0.024 | 60 | 0.03 | 60 | 0.036 | 60 | 0.048 | 60 | 0.06 | 60 | 0.075 | 60 | 0.096 | 0.003
Titan und Titan-Legierungen | ≤ 850 | 60 | 0.016 | 60 | 0.02 | 60 | 0.024 | 60 | 0.032 | 60 | 0.04 | 60 | 0.048 | 60 | 0.064 | 60 | 0.08 | 60 | 0.1 | 60 | 0.128 | 0.004
| ≤ 1250 | 30 | 0.012 | 30 | 0.015 | 30 | 0.018 | 30 | 0.024 | 30 | 0.03 | 30 | 0.036 | 30 | 0.048 | 30 | 0.06 | 30 | 0.075 | 30 | 0.096 | 0.003
Sonderlegierung | ≤ 2000
Aluminium und Al-Legierungen | ≤ 400 | 360 | 0.036 | 360 | 0.045 | 360 | 0.054 | 360 | 0.072 | 360 | 0.09 | 360 | 0.108 | 360 | 0.144 | 360 | 0.18 | 360 | 0.225 | 360 | 0.288 | 0.009
AL-Knetlegierung | ≤ 650 | 360 | 0.032 | 360 | 0.04 | 360 | 0.048 | 360 | 0.064 | 360 | 0.08 | 360 | 0.096 | 360 | 0.128 | 360 | 0.16 | 360 | 0.2 | 360 | 0.256 | 0.008
Al-Gusslegierung
≤ 10 % Si | ≤ 600 | 230 | 0.028 | 230 | 0.035 | 230 | 0.042 | 230 | 0.056 | 230 | 0.07 | 230 | 0.084 | 230 | 0.112 | 230 | 0.14 | 230 | 0.175 | 230 | 0.224 | 0.007
≤ 24 % Si | ≤ 600 | 160 | 0.024 | 160 | 0.03 | 160 | 0.036 | 160 | 0.048 | 160 | 0.06 | 160 | 0.072 | 160 | 0.096 | 160 | 0.12 | 160 | 0.15 | 160 | 0.192 | 0.006
Magnesium-Legierungen | ≤ 400 | 240 | 0.032 | 240 | 0.04 | 240 | 0.048 | 240 | 0.064 | 240 | 0.08 | 240 | 0.096 | 240 | 0.128 | 240 | 0.16 | 240 | 0.2 | 240 | 0.256 | 0.008
Kupfer | ≤ 500 | 110 | 0.02 | 110 | 0.025 | 110 | 0.03 | 110 | 0.04 | 110 | 0.05 | 110 | 0.06 | 110 | 0.08 | 110 | 0.1 | 110 | 0.125 | 110 | 0.16 | 0.005
Messing
- kurzspanend | ≤ 600 | 110 | 0.02 | 110 | 0.025 | 110 | 0.03 | 110 | 0.04 | 110 | 0.05 | 110 | 0.06 | 110 | 0.08 | 110 | 0.1 | 110 | 0.125 | 110 | 0.16 | 0.005
- langspanend | ≤ 600 | 110 | 0.02 | 110 | 0.025 | 110 | 0.03 | 110 | 0.04 | 110 | 0.05 | 110 | 0.06 | 110 | 0.08 | 110 | 0.1 | 110 | 0.125 | 110 | 0.16 | 0.005
Bronzen
-kurzspanend | ≤ 600
| ≤ 850 | 100 | 0.016 | 100 | 0.02 | 100 | 0.024 | 100 | 0.032 | 100 | 0.04 | 100 | 0.048 | 100 | 0.064 | 100 | 0.08 | 100 | 0.1 | 100 | 0.128 | 0.004
-langspanend | ≤ 850 | 100 | 0.016 | 100 | 0.02 | 100 | 0.024 | 100 | 0.032 | 100 | 0.04 | 100 | 0.048 | 100 | 0.064 | 100 | 0.08 | 100 | 0.1 | 100 | 0.128 | 0.004
≤ 1000
Kunststoffe
-duroplastisch | ≤ 150 | 240 | 0.032 | 240 | 0.04 | 240 | 0.048 | 240 | 0.064 | 240 | 0.08 | 240 | 0.096 | 240 | 0.128 | 240 | 0.16 | 240 | 0.2 | 240 | 0.256 | 0.008
-thermoplastisch | ≤ 100 | 360 | 0.032 | 360 | 0.04 | 360 | 0.048 | 360 | 0.064 | 360 | 0.08 | 360 | 0.096 | 360 | 0.128 | 360 | 0.16 | 360 | 0.2 | 360 | 0.256 | 0.008
Aramidfaserverstärkt | ≤ 1000
Glas-/Kohlefaserverstärkt | ≤ 1000
Die angegebenen Schnittwerte sind Richtwerte. Die für den jeweiligen Bearbeitungsfall optimalen Daten sollten im Versuch oder während der Bearbeitung ermittelt werden.

## ap=2,00xd; ae=0,02xd
Besäumen/Schlichten
ap: 2,00 x d
ae: 0,02 x d
Katalog-Nr. 175626 |  | Ø
|  | 4 |  | 5 |  | 6 |  | 8 |  | 10 |  | 12 |  | 16 |  | 20 |  | 25 |  | 32
Werkstoffbezeichnung | Festigkeit | Vc | fz | Vc | fz | Vc | fz | Vc | fz | Vc | fz | Vc | fz | Vc | fz | Vc | fz | Vc | fz | Vc | fz | fz
| N/mm² | mm/min | mm/Zahn | mm/min | mm/Zahn | mm/min | mm/Zahn | mm/min | mm/Zahn | mm/min | mm/Zahn | mm/min | mm/Zahn | mm/min | mm/Zahn | mm/min | mm/Zahn | mm/min | mm/Zahn | mm/min | mm/Zahn | mm x Ø
Allgemeine Baustähle | ≤ 500 | 140 | 0.024 | 140 | 0.03 | 140 | 0.036 | 140 | 0.048 | 140 | 0.06 | 140 | 0.072 | 140 | 0.096 | 140 | 0.12 | 140 | 0.15 | 140 | 0.192 | 0.006
| ≤ 1000 | 110 | 0.02 | 110 | 0.025 | 110 | 0.03 | 110 | 0.04 | 110 | 0.05 | 110 | 0.06 | 110 | 0.08 | 110 | 0.1 | 110 | 0.125 | 110 | 0.16 | 0.005
Automatenstähle | ≤ 850 | 130 | 0.02 | 130 | 0.025 | 130 | 0.03 | 130 | 0.04 | 130 | 0.05 | 130 | 0.06 | 130 | 0.08 | 130 | 0.1 | 130 | 0.125 | 130 | 0.16 | 0.005
| ≤ 1000 | 110 | 0.02 | 110 | 0.025 | 110 | 0.03 | 110 | 0.04 | 110 | 0.05 | 110 | 0.06 | 110 | 0.08 | 110 | 0.1 | 110 | 0.125 | 110 | 0.16 | 0.005
Unlegierte Vergütungsstähle | ≤ 700 | 130 | 0.02 | 130 | 0.025 | 130 | 0.03 | 130 | 0.04 | 130 | 0.05 | 130 | 0.06 | 130 | 0.08 | 130 | 0.1 | 130 | 0.125 | 130 | 0.16 | 0.005
| ≤ 850 | 130 | 0.02 | 130 | 0.025 | 130 | 0.03 | 130 | 0.04 | 130 | 0.05 | 130 | 0.06 | 130 | 0.08 | 130 | 0.1 | 130 | 0.125 | 130 | 0.16 | 0.005
| ≤ 1000 | 110 | 0.02 | 110 | 0.025 | 110 | 0.03 | 110 | 0.04 | 110 | 0.05 | 110 | 0.06 | 110 | 0.08 | 110 | 0.1 | 110 | 0.125 | 110 | 0.16 | 0.005
unlegierte Einsatzstähle | ≤ 850 | 130 | 0.02 | 130 | 0.025 | 130 | 0.03 | 130 | 0.04 | 130 | 0.05 | 130 | 0.06 | 130 | 0.08 | 130 | 0.1 | 130 | 0.125 | 130 | 0.16 | 0.005
Legierte Vergütungsstähle | ≤ 1000 | 110 | 0.02 | 110 | 0.025 | 110 | 0.03 | 110 | 0.04 | 110 | 0.05 | 110 | 0.06 | 110 | 0.08 | 110 | 0.1 | 110 | 0.125 | 110 | 0.16 | 0.005
| ≤ 1400 | 80 | 0.012 | 80 | 0.015 | 80 | 0.018 | 80 | 0.024 | 80 | 0.03 | 80 | 0.036 | 80 | 0.048 | 80 | 0.06 | 80 | 0.075 | 80 | 0.096 | 0.003
Legierte Einsatzstähle | ≤ 1000 | 110 | 0.02 | 110 | 0.025 | 110 | 0.03 | 110 | 0.04 | 110 | 0.05 | 110 | 0.06 | 110 | 0.08 | 110 | 0.1 | 110 | 0.125 | 110 | 0.16 | 0.005
| ≤ 1400 | 80 | 0.012 | 80 | 0.015 | 80 | 0.018 | 80 | 0.024 | 80 | 0.03 | 80 | 0.036 | 80 | 0.048 | 80 | 0.06 | 80 | 0.075 | 80 | 0.096 | 0.003
Nitrierstähle | ≤ 1000 | 110 | 0.02 | 110 | 0.025 | 110 | 0.03 | 110 | 0.04 | 110 | 0.05 | 110 | 0.06 | 110 | 0.08 | 110 | 0.1 | 110 | 0.125 | 110 | 0.16 | 0.005
| ≤ 1400 | 80 | 0.012 | 80 | 0.015 | 80 | 0.018 | 80 | 0.024 | 80 | 0.03 | 80 | 0.036 | 80 | 0.048 | 80 | 0.06 | 80 | 0.075 | 80 | 0.096 | 0.003
Werkzeugstähle | ≤ 850 | 130 | 0.02 | 130 | 0.025 | 130 | 0.03 | 130 | 0.04 | 130 | 0.05 | 130 | 0.06 | 130 | 0.08 | 130 | 0.1 | 130 | 0.125 | 130 | 0.16 | 0.005
| ≤ 1400 | 80 | 0.012 | 80 | 0.015 | 80 | 0.018 | 80 | 0.024 | 80 | 0.03 | 80 | 0.036 | 80 | 0.048 | 80 | 0.06 | 80 | 0.075 | 80 | 0.096 | 0.003
Schnellarbeitsstähle | ≤ 1400 | 80 | 0.012 | 80 | 0.015 | 80 | 0.018 | 80 | 0.024 | 80 | 0.03 | 80 | 0.036 | 80 | 0.048 | 80 | 0.06 | 80 | 0.075 | 80 | 0.096 | 0.003
Federstähle | ≤ 1500
Rostfrei Stähle
-geschwefelt | ≤ 900 | 70 | 0.016 | 70 | 0.02 | 70 | 0.024 | 70 | 0.032 | 70 | 0.04 | 70 | 0.048 | 70 | 0.064 | 70 | 0.08 | 70 | 0.1 | 70 | 0.128 | 0.004
-austenitisch | ≤ 1100 | 50 | 0.012 | 50 | 0.015 | 50 | 0.018 | 50 | 0.024 | 50 | 0.03 | 50 | 0.036 | 50 | 0.048 | 50 | 0.06 | 50 | 0.075 | 50 | 0.096 | 0.003
-martensitisch | ≤ 1250
Gehärtete Stähle | ≤ 50 HRC | 80 | 0.012 | 80 | 0.015 | 80 | 0.018 | 80 | 0.024 | 80 | 0.03 | 80 | 0.036 | 80 | 0.048 | 80 | 0.06 | 80 | 0.075 | 80 | 0.096 | 0.003
| ≤ 55 HRC | 70 | 0.012 | 70 | 0.015 | 70 | 0.018 | 70 | 0.024 | 70 | 0.03 | 70 | 0.036 | 70 | 0.048 | 70 | 0.06 | 70 | 0.075 | 70 | 0.096 | 0.003
≤ 60 HRC
Gusseisen | ≤ 240 HB | 140 | 0.024 | 140 | 0.03 | 140 | 0.036 | 140 | 0.048 | 140 | 0.06 | 140 | 0.072 | 140 | 0.096 | 140 | 0.12 | 140 | 0.15 | 140 | 0.192 | 0.006
| ≤ 350 HB | 140 | 0.024 | 140 | 0.03 | 140 | 0.036 | 140 | 0.048 | 140 | 0.06 | 140 | 0.072 | 140 | 0.096 | 140 | 0.12 | 140 | 0.15 | 140 | 0.192 | 0.006
Kugelgraphit- und Temperguss | ≤ 240 HB | 130 | 0.02 | 130 | 0.025 | 130 | 0.03 | 130 | 0.04 | 130 | 0.05 | 130 | 0.06 | 130 | 0.08 | 130 | 0.1 | 130 | 0.125 | 130 | 0.16 | 0.005
| ≤ 350 HB | 130 | 0.02 | 130 | 0.025 | 130 | 0.03 | 130 | 0.04 | 130 | 0.05 | 130 | 0.06 | 130 | 0.08 | 130 | 0.1 | 130 | 0.125 | 130 | 0.16 | 0.005
Hartguss | ≤ 350 HB | 70 | 0.016 | 70 | 0.02 | 70 | 0.024 | 70 | 0.032 | 70 | 0.04 | 70 | 0.048 | 70 | 0.064 | 70 | 0.08 | 70 | 0.1 | 70 | 0.128 | 0.004
Titan und Titan-Legierungen | ≤ 850 | 60 | 0.016 | 60 | 0.02 | 60 | 0.024 | 60 | 0.032 | 60 | 0.04 | 60 | 0.048 | 60 | 0.064 | 60 | 0.08 | 60 | 0.1 | 60 | 0.128 | 0.004
| ≤ 1250 | 40 | 0.012 | 40 | 0.015 | 40 | 0.018 | 40 | 0.024 | 40 | 0.03 | 40 | 0.036 | 40 | 0.048 | 40 | 0.06 | 40 | 0.075 | 40 | 0.096 | 0.003
Sonderlegierung | ≤ 2000
Aluminium und Al-Legierungen | ≤ 400 | 430 | 0.044 | 430 | 0.055 | 430 | 0.066 | 430 | 0.088 | 430 | 0.11 | 430 | 0.132 | 430 | 0.176 | 430 | 0.22 | 430 | 0.275 | 430 | 0.352 | 0.011
AL-Knetlegierung | ≤ 650 | 430 | 0.032 | 430 | 0.04 | 430 | 0.048 | 430 | 0.064 | 430 | 0.08 | 430 | 0.096 | 430 | 0.128 | 430 | 0.16 | 430 | 0.2 | 430 | 0.256 | 0.008
Al-Gusslegierung
≤ 10 % Si | ≤ 600 | 280 | 0.032 | 280 | 0.04 | 280 | 0.048 | 280 | 0.064 | 280 | 0.08 | 280 | 0.096 | 280 | 0.128 | 280 | 0.16 | 280 | 0.2 | 280 | 0.256 | 0.008
≤ 24 % Si | ≤ 600 | 190 | 0.028 | 190 | 0.035 | 190 | 0.042 | 190 | 0.056 | 190 | 0.07 | 190 | 0.084 | 190 | 0.112 | 190 | 0.14 | 190 | 0.175 | 190 | 0.224 | 0.007
Magnesium-Legierungen | ≤ 400 | 290 | 0.032 | 290 | 0.04 | 290 | 0.048 | 290 | 0.064 | 290 | 0.08 | 290 | 0.096 | 290 | 0.128 | 290 | 0.16 | 290 | 0.2 | 290 | 0.256 | 0.008
Kupfer | ≤ 500 | 130 | 0.024 | 130 | 0.03 | 130 | 0.036 | 130 | 0.048 | 130 | 0.06 | 130 | 0.072 | 130 | 0.096 | 130 | 0.12 | 130 | 0.15 | 130 | 0.192 | 0.006
Messing
- kurzspanend | ≤ 600 | 130 | 0.024 | 130 | 0.03 | 130 | 0.036 | 130 | 0.048 | 130 | 0.06 | 130 | 0.072 | 130 | 0.096 | 130 | 0.12 | 130 | 0.15 | 130 | 0.192 | 0.006
- langspanend | ≤ 600 | 130 | 0.024 | 130 | 0.03 | 130 | 0.036 | 130 | 0.048 | 130 | 0.06 | 130 | 0.072 | 130 | 0.096 | 130 | 0.12 | 130 | 0.15 | 130 | 0.192 | 0.006
Bronzen
-kurzspanend | ≤ 600
| ≤ 850 | 120 | 0.02 | 120 | 0.025 | 120 | 0.03 | 120 | 0.04 | 120 | 0.05 | 120 | 0.06 | 120 | 0.08 | 120 | 0.1 | 120 | 0.125 | 120 | 0.16 | 0.005
-langspanend | ≤ 850
≤ 1000
Kunststoffe
-duroplastisch | ≤ 150 | 290 | 0.036 | 290 | 0.045 | 290 | 0.054 | 290 | 0.072 | 290 | 0.09 | 290 | 0.108 | 290 | 0.144 | 290 | 0.18 | 290 | 0.225 | 290 | 0.288 | 0.009
-thermoplastisch | ≤ 100 | 430 | 0.036 | 430 | 0.045 | 430 | 0.054 | 430 | 0.072 | 430 | 0.09 | 430 | 0.108 | 430 | 0.144 | 430 | 0.18 | 430 | 0.225 | 430 | 0.288 | 0.009
Aramidfaserverstärkt | ≤ 1000
Glas-/Kohlefaserverstärkt | ≤ 1000
Die angegebenen Schnittwerte sind Richtwerte. Die für den jeweiligen Bearbeitungsfall optimalen Daten sollten im Versuch oder während der Bearbeitung ermittelt werden.

## ap=3,00xd; ae=0,02xd
Schruppen/Nuten
ap: 3,00 x d
ae: 0,02 x d
Katalog-Nr. 175626 |  | Ø
|  | 4 |  | 5 |  | 6 |  | 8 |  | 10 |  | 12 |  | 16 |  | 20 |  | 25 |  | 32
Werkstoffbezeichnung | Festigkeit | Vc | fz | Vc | fz | Vc | fz | Vc | fz | Vc | fz | Vc | fz | Vc | fz | Vc | fz | Vc | fz | Vc | fz | fz
| N/mm² | mm/min | mm/Zahn | mm/min | mm/Zahn | mm/min | mm/Zahn | mm/min | mm/Zahn | mm/min | mm/Zahn | mm/min | mm/Zahn | mm/min | mm/Zahn | mm/min | mm/Zahn | mm/min | mm/Zahn | mm/min | mm/Zahn | mm x Ø
Allgemeine Baustähle | ≤ 500 | 130 | 0.024 | 130 | 0.03 | 130 | 0.036 | 130 | 0.048 | 130 | 0.06 | 130 | 0.072 | 130 | 0.096 | 130 | 0.12 | 130 | 0.15 | 130 | 0.192 | 0.006
| ≤ 1000 | 100 | 0.02 | 100 | 0.025 | 100 | 0.03 | 100 | 0.04 | 100 | 0.05 | 100 | 0.06 | 100 | 0.08 | 100 | 0.1 | 100 | 0.125 | 100 | 0.16 | 0.005
Automatenstähle | ≤ 850 | 120 | 0.02 | 120 | 0.025 | 120 | 0.03 | 120 | 0.04 | 120 | 0.05 | 120 | 0.06 | 120 | 0.08 | 120 | 0.1 | 120 | 0.125 | 120 | 0.16 | 0.005
| ≤ 1000 | 100 | 0.02 | 100 | 0.025 | 100 | 0.03 | 100 | 0.04 | 100 | 0.05 | 100 | 0.06 | 100 | 0.08 | 100 | 0.1 | 100 | 0.125 | 100 | 0.16 | 0.005
Unlegierte Vergütungsstähle | ≤ 700 | 120 | 0.02 | 120 | 0.025 | 120 | 0.03 | 120 | 0.04 | 120 | 0.05 | 120 | 0.06 | 120 | 0.08 | 120 | 0.1 | 120 | 0.125 | 120 | 0.16 | 0.005
| ≤ 850 | 120 | 0.02 | 120 | 0.025 | 120 | 0.03 | 120 | 0.04 | 120 | 0.05 | 120 | 0.06 | 120 | 0.08 | 120 | 0.1 | 120 | 0.125 | 120 | 0.16 | 0.005
| ≤ 1000 | 100 | 0.02 | 100 | 0.025 | 100 | 0.03 | 100 | 0.04 | 100 | 0.05 | 100 | 0.06 | 100 | 0.08 | 100 | 0.1 | 100 | 0.125 | 100 | 0.16 | 0.005
unlegierte Einsatzstähle | ≤ 850 | 120 | 0.02 | 120 | 0.025 | 120 | 0.03 | 120 | 0.04 | 120 | 0.05 | 120 | 0.06 | 120 | 0.08 | 120 | 0.1 | 120 | 0.125 | 120 | 0.16 | 0.005
Legierte Vergütungsstähle | ≤ 1000 | 100 | 0.02 | 100 | 0.025 | 100 | 0.03 | 100 | 0.04 | 100 | 0.05 | 100 | 0.06 | 100 | 0.08 | 100 | 0.1 | 100 | 0.125 | 100 | 0.16 | 0.005
| ≤ 1400 | 80 | 0.012 | 80 | 0.015 | 80 | 0.018 | 80 | 0.024 | 80 | 0.03 | 80 | 0.036 | 80 | 0.048 | 80 | 0.06 | 80 | 0.075 | 80 | 0.096 | 0.003
Legierte Einsatzstähle | ≤ 1000 | 100 | 0.02 | 100 | 0.025 | 100 | 0.03 | 100 | 0.04 | 100 | 0.05 | 100 | 0.06 | 100 | 0.08 | 100 | 0.1 | 100 | 0.125 | 100 | 0.16 | 0.005
| ≤ 1400 | 80 | 0.012 | 80 | 0.015 | 80 | 0.018 | 80 | 0.024 | 80 | 0.03 | 80 | 0.036 | 80 | 0.048 | 80 | 0.06 | 80 | 0.075 | 80 | 0.096 | 0.003
Nitrierstähle | ≤ 1000 | 100 | 0.02 | 100 | 0.025 | 100 | 0.03 | 100 | 0.04 | 100 | 0.05 | 100 | 0.06 | 100 | 0.08 | 100 | 0.1 | 100 | 0.125 | 100 | 0.16 | 0.005
| ≤ 1400 | 80 | 0.012 | 80 | 0.015 | 80 | 0.018 | 80 | 0.024 | 80 | 0.03 | 80 | 0.036 | 80 | 0.048 | 80 | 0.06 | 80 | 0.075 | 80 | 0.096 | 0.003
Werkzeugstähle | ≤ 850 | 120 | 0.02 | 120 | 0.025 | 120 | 0.03 | 120 | 0.04 | 120 | 0.05 | 120 | 0.06 | 120 | 0.08 | 120 | 0.1 | 120 | 0.125 | 120 | 0.16 | 0.005
| ≤ 1400 | 80 | 0.012 | 80 | 0.015 | 80 | 0.018 | 80 | 0.024 | 80 | 0.03 | 80 | 0.036 | 80 | 0.048 | 80 | 0.06 | 80 | 0.075 | 80 | 0.096 | 0.003
Schnellarbeitsstähle | ≤ 1400 | 80 | 0.012 | 80 | 0.015 | 80 | 0.018 | 80 | 0.024 | 80 | 0.03 | 80 | 0.036 | 80 | 0.048 | 80 | 0.06 | 80 | 0.075 | 80 | 0.096 | 0.003
Federstähle | ≤ 1500
Rostfrei Stähle
-geschwefelt | ≤ 900 | 70 | 0.016 | 70 | 0.02 | 70 | 0.024 | 70 | 0.032 | 70 | 0.04 | 70 | 0.048 | 70 | 0.064 | 70 | 0.08 | 70 | 0.1 | 70 | 0.128 | 0.004
-austenitisch | ≤ 1100 | 50 | 0.012 | 50 | 0.015 | 50 | 0.018 | 50 | 0.024 | 50 | 0.03 | 50 | 0.036 | 50 | 0.048 | 50 | 0.06 | 50 | 0.075 | 50 | 0.096 | 0.003
-martensitisch | ≤ 1500
Gehärtete Stähle | ≤ 50 HRC | 80 | 0.012 | 80 | 0.015 | 80 | 0.018 | 80 | 0.024 | 80 | 0.03 | 80 | 0.036 | 80 | 0.048 | 80 | 0.06 | 80 | 0.075 | 80 | 0.096 | 0.003
| ≤ 55 HRC | 70 | 0.012 | 70 | 0.015 | 70 | 0.018 | 70 | 0.024 | 70 | 0.03 | 70 | 0.036 | 70 | 0.048 | 70 | 0.06 | 70 | 0.075 | 70 | 0.096 | 0.003
≤ 60 HRC
Gusseisen | ≤ 240 HB | 130 | 0.024 | 130 | 0.03 | 130 | 0.036 | 130 | 0.048 | 130 | 0.06 | 130 | 0.072 | 130 | 0.096 | 130 | 0.12 | 130 | 0.15 | 130 | 0.192 | 0.006
| ≤ 350 HB | 130 | 0.024 | 130 | 0.03 | 130 | 0.036 | 130 | 0.048 | 130 | 0.06 | 130 | 0.072 | 130 | 0.096 | 130 | 0.12 | 130 | 0.15 | 130 | 0.192 | 0.006
Kugelgraphit- und Temperguss | ≤ 240 HB | 120 | 0.02 | 120 | 0.025 | 120 | 0.3 | 120 | 0.04 | 120 | 0.05 | 120 | 0.06 | 120 | 0.08 | 120 | 0.1 | 120 | 0.125 | 120 | 0.16 | 0.005
| ≤ 350 HB | 120 | 0.02 | 120 | 0.025 | 120 | 0.3 | 120 | 0.04 | 120 | 0.05 | 120 | 0.06 | 120 | 0.08 | 120 | 0.1 | 120 | 0.125 | 120 | 0.16 | 0.005
Hartguss | ≤ 350 HB | 70 | 0.016 | 70 | 0.02 | 70 | 0.024 | 70 | 0.032 | 70 | 0.04 | 70 | 0.048 | 70 | 0.064 | 70 | 0.08 | 70 | 0.1 | 70 | 0.128 | 0.004
Titan und Titan-Legierungen | ≤ 850 | 60 | 0.016 | 60 | 0.02 | 60 | 0.024 | 60 | 0.032 | 60 | 0.04 | 60 | 0.048 | 60 | 0.064 | 60 | 0.08 | 60 | 0.1 | 60 | 0.128 | 0.004
| ≤ 1250 | 30 | 0.012 | 30 | 0.015 | 30 | 0.018 | 30 | 0.024 | 30 | 0.03 | 30 | 0.036 | 30 | 0.048 | 30 | 0.06 | 30 | 0.075 | 30 | 0.096 | 0.003
Sonderlegierung | ≤ 2000
Aluminium und Al-Legierungen | ≤ 400 | 400 | 0.044 | 400 | 0.055 | 400 | 0.066 | 400 | 0.088 | 400 | 0.11 | 400 | 0.132 | 400 | 0.176 | 400 | 0.22 | 400 | 0.275 | 400 | 0.352 | 0.011
AL-Knetlegierung | ≤ 650 | 400 | 0.032 | 400 | 0.04 | 400 | 0.048 | 400 | 0.064 | 400 | 0.08 | 400 | 0.096 | 400 | 0.128 | 400 | 0.16 | 400 | 0.2 | 400 | 0.256 | 0.008
Al-Gusslegierung
≤ 10 % Si | ≤ 600 | 250 | 0.032 | 250 | 0.04 | 250 | 0.048 | 250 | 0.064 | 250 | 0.08 | 250 | 0.096 | 250 | 0.128 | 250 | 0.16 | 250 | 0.2 | 250 | 0.256 | 0.008
≤ 24 % Si | ≤ 600 | 180 | 0.028 | 180 | 0.035 | 180 | 0.042 | 180 | 0.056 | 180 | 0.07 | 180 | 0.084 | 180 | 0.112 | 180 | 0.14 | 180 | 0.175 | 180 | 0.224 | 0.007
Magnesium-Legierungen | ≤ 400 | 260 | 0.032 | 260 | 0.04 | 260 | 0.048 | 260 | 0.064 | 260 | 0.08 | 260 | 0.096 | 260 | 0.128 | 260 | 0.16 | 260 | 0.2 | 260 | 0.256 | 0.008
Kupfer | ≤ 500 | 120 | 0.024 | 120 | 0.03 | 120 | 0.036 | 120 | 0.048 | 120 | 0.06 | 120 | 0.072 | 120 | 0.096 | 120 | 0.12 | 120 | 0.15 | 120 | 0.192 | 0.006
Messing
- kurzspanend | ≤ 600 | 120 | 0.024 | 120 | 0.03 | 120 | 0.036 | 120 | 0.048 | 120 | 0.06 | 120 | 0.072 | 120 | 0.096 | 120 | 0.12 | 120 | 0.15 | 120 | 0.192 | 0.006
- langspanend | ≤ 600 | 120 | 0.024 | 120 | 0.03 | 120 | 0.036 | 120 | 0.048 | 120 | 0.06 | 120 | 0.072 | 120 | 0.096 | 120 | 0.12 | 120 | 0.15 | 120 | 0.192 | 0.006
Bronzen
-kurzspanend | ≤ 600
| ≤ 850 | 110 | 0.02 | 110 | 0.025 | 110 | 0.03 | 110 | 0.04 | 110 | 0.05 | 110 | 0.06 | 110 | 0.08 | 110 | 0.1 | 110 | 0.125 | 110 | 0.16 | 0.005
-langspanend | ≤ 850
≤ 1000
Kunststoffe
-duroplastisch | ≤ 150 | 280 | 0.036 | 280 | 0.045 | 280 | 0.054 | 280 | 0.072 | 280 | 0.09 | 280 | 0.108 | 280 | 0.144 | 280 | 0.18 | 280 | 0.225 | 280 | 0.288 | 0.009
-thermoplastisch | ≤ 100 | 400 | 0.036 | 400 | 0.045 | 400 | 0.054 | 400 | 0.072 | 400 | 0.09 | 400 | 0.108 | 400 | 0.144 | 400 | 0.18 | 400 | 0.225 | 400 | 0.288 | 0.009
Aramidfaserverstärkt | ≤ 1000
Glas-/Kohlefaserverstärkt | ≤ 1000
Die angegebenen Schnittwerte sind Richtwerte. Die für den jeweiligen Bearbeitungsfall optimalen Daten sollten im Versuch oder während der Bearbeitung ermittelt werden.