## 175633
Besäumen/Schlichten
ap: < 1,50 x d
ae: < 0,10 x d
Katalog-Nr. 175633 |  | Ø (mm)
|  | 6,00 - 20,00 | 6 | 8 | 10 | 12 | 16 | 20
Werkstoffbezeichnung | Festigkeit | Vc | fz | fz | fz | fz | fz | fz
| N/mm² | mm/min | mm/Zahn | mm/Zahn | mm/Zahn | mm/Zahn | mm/Zahn | mm/Zahn
Allgemeine Baustähle | ≤ 500 | 475 | 0.057 | 0.074 | 0.089 | 0.104 | 0.13 | 0.151
| ≤ 1000 | 390 | 0.053 | 0.069 | 0.083 | 0.097 | 0.122 | 0.141
Automatenstähle | ≤ 850 | 450 | 0.057 | 0.074 | 0.089 | 0.104 | 0.13 | 0.151
| ≤ 1000 | 390 | 0.053 | 0.069 | 0.083 | 0.097 | 0.122 | 0.141
Unlegierte Vergütungsstähle | ≤ 700 | 475 | 0.057 | 0.074 | 0.089 | 0.104 | 0.13 | 0.151
| ≤ 850 | 450 | 0.055 | 0.071 | 0.086 | 0.101 | 0.126 | 0.146
| ≤ 1000 | 390 | 0.053 | 0.069 | 0.083 | 0.097 | 0.122 | 0.141
unlegierte Einsatzstähle | ≤ 850 | 450 | 0.057 | 0.074 | 0.089 | 0.104 | 0.13 | 0.151
Legierte Vergütungsstähle | ≤ 1000 | 430 | 0.057 | 0.074 | 0.089 | 0.104 | 0.13 | 0.151
| ≤ 1400 | 300 | 0.048 | 0.061 | 0.074 | 0.087 | 0.109 | 0.126
Legierte Einsatzstähle | ≤ 1000 | 430 | 0.057 | 0.074 | 0.089 | 0.104 | 0.13 | 0.151
| ≤ 1400 | 300 | 0.048 | 0.061 | 0.074 | 0.087 | 0.109 | 0.126
Nitrierstähle | ≤ 1000 | 430 | 0.057 | 0.074 | 0.089 | 0.104 | 0.13 | 0.151
| ≤ 1400 | 300 | 0.048 | 0.061 | 0.074 | 0.087 | 0.109 | 0.126
Werkzeugstähle | ≤ 850 | 280 | 0.054 | 0.07 | 0.085 | 0.099 | 0.124 | 0.143
| ≤ 1400 | 240 | 0.05 | 0.064 | 0.077 | 0.09 | 0.113 | 0.131
Schnellarbeitsstähle | ≤ 1400 | 240 | 0.05 | 0.064 | 0.077 | 0.09 | 0.113 | 0.131
Federstähle | ≤ 1500 | 240 | 0.05 | 0.064 | 0.077 | 0.09 | 0.113 | 0.131
Rostfreie Stähle
ferritisch und martensitisch |  | 195 | 0.038 | 0.049 | 0.06 | 0.069 | 0.087 | 0.101
austenitisch | ≤ 700 | 130 | 0.033 | 0.043 | 0.052 | 0.061 | 0.076 | 0.088
ferritisch/austenitisch | ≤ 1000 | 120 | 0.028 | 0.036 | 0.043 | 0.05 | 0.063 | 0.73
Gehärtete Stähle | ≤ 50 HRC
≤ 55 HRC
≤ 60 HRC
Gusseisen | ≤ 300 | 520 | 0.095 | 0.123 | 0.149 | 0.174 | 0.217 | 0.252
Kugelgraphit- und Temperguss | ≤ 800 | 390 | 0.067 | 0.086 | 0.104 | 0.121 | 0.152 | 0.176
| > 800 | 215 | 0.038 | 0.049 | 0.06 | 0.069 | 0.087 | 0.101
Die angegebenen Schnittwerte sind Richtwerte. Die für den jeweiligen Bearbeitungsfall optimalen Daten sollten im Versuch oder während der Bearbeitung ermittelt werden. Zur Erreichung von höheren Oberflächengüten müssen die Vorschubwerte reduzierend angepasst werden.