## 175683
175683
Fräser -Ø mm | Vorschub
fz (mm/Z)
| Ap = Eingrifftiefe |  | 3xd | 3xd | 3xd
| Ae =Eingriffbreite |  | ≤ 0,05xd | ≤ 0,075xd | ≤ 0,1xd
| ß=Umschlingungswinkel |  | ≤ 26° | ≤ 32° | ≤ 38°
6 |  |  | 0.165 | 0.13 | 0.11
8 |  |  | 0.2 | 0.17 | 0.14
10 |  |  | 0.3 | 0.25 | 0.22
12 |  |  | 0.35 | 0.28 | 0.25
16 |  |  | 0.42 | 0.34 | 0.3
20 |  |  | 0.5 | 0.46 | 0.38
Werkstoffbezeichnung | Festigkeit | Ramp/ Helix ≤ | Vc (m/min)
N/mm²
Allgemeine Baustähle | ≤ 500
≤ 1000
Automatenstähle | ≤ 850
≤ 1000
Unlegierte Vergütungsstähle | ≤ 700
≤ 850
≤ 1000
unlegierte Einsatzstähle | ≤ 850
Legierte Vergütungsstähle | ≤ 1000
≤ 1400
Legierte Einsatzstähle | ≤ 1000
≤ 1400
Nitrierstähle | ≤ 1000
≤ 1400
Werkzeugstähle | ≤ 850
≤ 1400
Schnellarbeitsstähle | ≤ 1400
Federstähle | ≤ 1500
Rostfrei Stähle
-geschwefelt | ≤ 900
-austenitisch | ≤ 1100
-martensitisch | ≤ 1500
Gehärtete Stähle | ≤ 48 HRC
≤ 66 HRC
Gusseisen | ≤ 240 HB
≤ 350 HB
Kugelgraphit- und Temperguss | ≤ 240 HB
≤ 350 HB
Hartguss | ≤ 350 HB
Titan und Titan-Legierungen | ≤ 850
≤ 1400
Sonderlegierung | ≤ 2000
Aluminium und Al-Legierungen | ≤ 400 | ≤ 3° | 640 | 590 | 510
AL-Knetlegierung | ≤ 650 | ≤ 3° | 580 | 540 | 470
Al-Gusslegierung
≤ 10 % Si | ≤ 600 | ≤ 3° | 540 | 460 | 410
≤ 24 % Si | ≤ 600 | ≤ 3° | 500 | 440 | 390
Magnesium-Legierungen | ≤ 400
Kupfer | ≤ 500 | ≤ 3° | 480 | 440 | 380
Messing
- kurzspanend | ≤ 600 | ≤ 3° | 500 | 460 | 400
- langspanend | ≤ 600 | ≤ 3° | 450 | 400 | 350
Bronzen
-kurzspanend | ≤ 600 | ≤ 3° | 480 | 440 | 380
| ≤ 850 | ≤ 3° | 350 | 320 | 270
-langspanend | ≤ 850 | ≤ 3° | 320 | 270 | 240
| ≤ 1000 | ≤ 3° | 280 | 250 | 220
Die angegebenen Schnittwerte sind Richtwerte.
Die für den jeweiligen Bearbeitungsfall optimalen Daten sollten im Versuch oder während der Bearbeitung ermittelt werden.