## 175688
175688
Fräser -Ø mm | Vorschub
fz (mm/Z)
| Ap = Eingrifftiefe |  | 5xd | 5xd | 5xd
| Ae =Eingriffbreite |  | ≤ 0,05xd | ≤ 0,075xd | ≤ 0,1xd
| ß=Umschlingungswinkel |  | ≤ 26° | ≤ 32° | ≤ 38°
6 |  |  | 0.145 | 0.115 | 0.095
8 |  |  | 0.18 | 0.15 | 0.125
10 |  |  | 0.265 | 0.22 | 0.2
12 |  |  | 0.305 | 0.245 | 0.22
16 |  |  | 0.365 | 0.3 | 0.265
20 |  |  | 0.44 | 0.38 | 0.3
Werkstoffbezeichnung | Festigkeit | Ramp/ Helix ≤ | Vc (m/min)
N/mm²
Allgemeine Baustähle | ≤ 500
≤ 1000
Automatenstähle | ≤ 850
≤ 1000
Unlegierte Vergütungsstähle | ≤ 700
≤ 850
≤ 1000
unlegierte Einsatzstähle | ≤ 850
Legierte Vergütungsstähle | ≤ 1000
≤ 1400
Legierte Einsatzstähle | ≤ 1000
≤ 1400
Nitrierstähle | ≤ 1000
≤ 1400
Werkzeugstähle | ≤ 850
≤ 1400
Schnellarbeitsstähle | ≤ 1400
Federstähle | ≤ 1500
Rostfrei Stähle
-geschwefelt | ≤ 900
-austenitisch | ≤ 1100
-martensitisch | ≤ 1500
Gehärtete Stähle | ≤ 48 HRC
≤ 66 HRC
Gusseisen | ≤ 240 HB
≤ 350 HB
Kugelgraphit- und Temperguss | ≤ 240 HB
≤ 350 HB
Hartguss | ≤ 350 HB
Titan und Titan-Legierungen | ≤ 850
≤ 1400
Sonderlegierung | ≤ 2000
Aluminium und Al-Legierungen | ≤ 400 | ≤ 2° | 575 | 500 | 460
AL-Knetlegierung | ≤ 650 | ≤ 2° | 525 | 490 | 420
Al-Gusslegierung
≤ 10 % Si | ≤ 600 | ≤ 2° | 490 | 410 | 390
≤ 24 % Si | ≤ 600 | ≤ 2° | 450 | 370 | 350
Magnesium-Legierungen | ≤ 400
Kupfer | ≤ 500 | ≤ 2° | 430 | 395 | 350
Messing
- kurzspanend | ≤ 600 | ≤ 2° | 450 | 415 | 360
- langspanend | ≤ 600 | ≤ 2° | 405 | 360 | 315
Bronzen
-kurzspanend | ≤ 600 | ≤ 2° | 430 | 380 | 340
| ≤ 850 | ≤ 2° | 315 | 290 | 245
-langspanend | ≤ 850 | ≤ 2° | 290 | 245 | 220
| ≤ 1000 | ≤ 2° | 250 | 225 | 200
Die angegebenen Schnittwerte sind Richtwerte.
Die für den jeweiligen Bearbeitungsfall optimalen Daten sollten im Versuch oder während der Bearbeitung ermittelt werden.