## Table 1
175787
| Ap = Eingrifftiefe | 1,0xd | 1,0xd | 1,0xd | 1,0xd | 1,0xd | 1,0xd
| Ae = Eingriffbreite | ≤ 0,05xd | ≤ 0,075xd | ≤ 0,1xd | ≤ 0,25xd | ≤ 0,4xd | ≤ 1,0xd
| ß = Umschlingungswinkel | ≤ 26° | ≤ 32° | ≤ 38° | - | - | -
Fräser -Ø mm |  | fz (mm/Z)
1 |  | 0.035 | 0.03 | 0.025 | 0.015 | 0.01 | 0.006
2 |  | 0.04 | 0.035 | 0.03 | 0.02 | 0.011 | 0.007
3 |  | 0.068 | 0.054 | 0.048 | 0.028 | 0.012 | 0.007
4 |  | 0.095 | 0.078 | 0.065 | 0.038 | 0.022 | 0.015
5 |  | 0.12 | 0.105 | 0.075 | 0.044 | 0.034 | 0.024
6 |  | 0.16 | 0.125 | 0.095 | 0.052 | 0.04 | 0.028
7 |  | 0.18 | 0.14 | 0.12 | 0.05 | 0.045 | 0.03
8 |  | 0.21 | 0.16 | 0.14 | 0.065 | 0.048 | 0.04
9 |  | 0.21 | 0.16 | 0.14 | 0.065 | 0.048 | 0.04
10 |  | 0.25 | 0.2 | 0.17 | 0.075 | 0.058 | 0.05
11 |  | 0.26 | 0.22 | 0.19 | 0.08 | 0.065 | 0.055
12 |  | 0.28 | 0.24 | 0.2 | 0.095 | 0.08 | 0.065
14 |  | 0.32 | 0.25 | 0.22 | 0.12 | 0.095 | 0.07
16 |  | 0.35 | 0.28 | 0.25 | 0.14 | 0.11 | 0.09
18 |  | 0.42 | 0.32 | 0.28 | 0.16 | 0.135 | 0.11
20 |  | 0.45 | 0.35 | 0.32 | 0.18 | 0.15 | 0.14
Werkstoffbezeichnung | Festigkeit | Vc m/min
N/mm²
Allgemeine Baustähle | ≤ 500 | 370 | 330 | 300 | 280 | 230 | 180
| ≤ 1000 | 220 | 200 | 180 | 160 | 150 | 110
Automatenstähle | ≤ 850 | 370 | 330 | 300 | 280 | 230 | 180
| ≤ 1000 | 220 | 200 | 180 | 160 | 150 | 110
Unlegierte Vergütungsstähle | ≤ 700 | 370 | 330 | 300 | 280 | 230 | 180
| ≤ 850 | 370 | 330 | 300 | 280 | 230 | 180
| ≤ 1000 | 220 | 200 | 180 | 160 | 150 | 110
unlegierte Einsatzstähle | ≤ 850 | 370 | 330 | 300 | 280 | 230 | 180
Legierte Vergütungsstähle | ≤ 1000 | 220 | 200 | 180 | 160 | 150 | 110
| ≤ 1400 | 200 | 180 | 160 | 150 | 140 | 100
Legierte Einsatzstähle | ≤ 1000 | 220 | 200 | 180 | 160 | 150 | 110
| ≤ 1400 | 200 | 180 | 160 | 150 | 140 | 100
Nitrierstähle | ≤ 1000 | 220 | 200 | 180 | 160 | 150 | 110
| ≤ 1400 | 200 | 180 | 160 | 150 | 140 | 100
Werkzeugstähle | ≤ 850 | 370 | 330 | 300 | 280 | 230 | 180
| ≤ 1400 | 200 | 180 | 160 | 150 | 140 | 100
Schnellarbeitsstähle | ≤ 1400 | 180 | 160 | 140 | 130 | 120 | 90
Federstähle | ≤ 1500 | 180 | 160 | 140 | 130 | 120 | 90
Rostfrei Stähle
-geschwefelt | ≤ 900 | 150 | 130 | 120 | 100 | 80
-austenitisch | ≤ 1100 | 140 | 120 | 110 | 90 | 70
-martensitisch | ≤ 1500 | 140 | 120 | 110 | 70 | 50
Gehärtete Stähle | ≤ 48 HRC |  |  |  | 70 | 60 | 50
≤ 66 HRC
Gusseisen | ≤ 240 HB |  |  |  | 200 | 160 | 130
| ≤ 350 HB |  |  |  | 170 | 150 | 120
Kugelgraphit- und Temperguss | ≤ 240 HB |  |  |  | 200 | 160 | 130
| ≤ 350 HB |  |  |  | 170 | 150 | 120
Hartguss | ≤ 350 HB |  |  |  | 160 | 140 | 110
Titan und Titan-Legierungen | ≤ 850
≤ 1400
Sonderlegierung | ≤ 2000
Aluminium und Al-Legierungen | ≤ 400
AL-Knetlegierung | ≤ 650
Al-Gusslegierung
≤ 10 % Si | ≤ 600
≤ 24 % Si | ≤ 600
Magnesium-Legierungen | ≤ 400
Kupfer | ≤ 500
Messing
- kurzspanend | ≤ 600
- langspanend | ≤ 600
Bronzen
-kurzspanend | ≤ 600
≤ 850
-langspanend | ≤ 850
≤ 1000
Kunststoffe
-duroplastisch | ≤ 150
-thermoplastisch | ≤ 100
Aramidfaserverstärkt | ≤ 1000
Glas-/Kohlefaserverstärkt | ≤ 1000
Die angegebenen Schnittwerte sind Richtwerte. Die für den jeweiligen Bearbeitungsfall optimalen Daten sollten im Versuch oder während der Bearbeitung ermittelt werden.