## ap=1,50xd; ae=0,75xd
Besäumen
ap: 1,50 x d
ae: 0,75 x d
Katalog-Nr. 177405 |  | Ø
|  | 6 |  | 8 |  | 10 |  | 12 |  | 16 |  | 20 |  | 25
Werkstoffbezeichnung | Festigkeit | Vc | fz | Vc | fz | Vc | fz | Vc | fz | Vc | fz | Vc | fz | Vc | fz
| N/mm² | mm/min | mm/Zahn | mm/min | mm/Zahn | mm/min | mm/Zahn | mm/min | mm/Zahn | mm/min | mm/Zahn | mm/min | mm/Zahn | mm/min | mm/Zahn
Allgemeine Baustähle | ≤ 500 | 160 | 0.021 | 160 | 0.028 | 160 | 0.037 | 160 | 0.044 | 160 | 0.06 | 160 | 0.07 | 160 | 0.09
| ≤ 1000 | 140 | 0.021 | 140 | 0.028 | 140 | 0.037 | 140 | 0.044 | 140 | 0.06 | 140 | 0.07 | 140 | 0.09
Automatenstähle | ≤ 850 | 160 | 0.021 | 160 | 0.028 | 160 | 0.037 | 160 | 0.044 | 160 | 0.06 | 160 | 0.07 | 160 | 0.09
| ≤ 1000 | 140 | 0.021 | 140 | 0.028 | 140 | 0.037 | 140 | 0.044 | 140 | 0.06 | 140 | 0.07 | 140 | 0.09
Unlegierte Vergütungsstähle | ≤ 700 | 160 | 0.021 | 160 | 0.028 | 160 | 0.037 | 160 | 0.044 | 160 | 0.06 | 160 | 0.07 | 160 | 0.09
| ≤ 850 | 160 | 0.021 | 160 | 0.028 | 160 | 0.037 | 160 | 0.044 | 160 | 0.06 | 160 | 0.07 | 160 | 0.09
| ≤ 1000 | 140 | 0.021 | 140 | 0.028 | 140 | 0.037 | 140 | 0.044 | 140 | 0.06 | 140 | 0.07 | 140 | 0.09
unlegierte Einsatzstähle | ≤ 850 | 160 | 0.021 | 160 | 0.028 | 160 | 0.037 | 160 | 0.044 | 160 | 0.06 | 160 | 0.07 | 160 | 0.09
Legierte Vergütungsstähle | ≤ 1000 | 140 | 0.021 | 140 | 0.028 | 140 | 0.037 | 140 | 0.044 | 140 | 0.06 | 140 | 0.07 | 140 | 0.09
| ≤ 1400 | 120 | 0.019 | 120 | 0.026 | 120 | 0.035 | 120 | 0.041 | 120 | 0.06 | 120 | 0.07 | 120 | 0.09
Legierte Einsatzstähle | ≤ 1000 | 140 | 0.021 | 140 | 0.028 | 140 | 0.037 | 140 | 0.044 | 140 | 0.06 | 140 | 0.07 | 140 | 0.09
| ≤ 1400 | 120 | 0.019 | 120 | 0.026 | 120 | 0.035 | 120 | 0.041 | 120 | 0.06 | 120 | 0.07 | 120 | 0.09
Nitrierstähle | ≤ 1000 | 140 | 0.021 | 140 | 0.028 | 140 | 0.037 | 140 | 0.044 | 140 | 0.06 | 140 | 0.07 | 140 | 0.09
| ≤ 1400 | 120 | 0.019 | 120 | 0.026 | 120 | 0.035 | 120 | 0.041 | 120 | 0.06 | 120 | 0.07 | 120 | 0.09
Werkzeugstähle | ≤ 850 | 160 | 0.021 | 160 | 0.028 | 160 | 0.037 | 160 | 0.044 | 160 | 0.06 | 160 | 0.07 | 160 | 0.09
| ≤ 1400 | 120 | 0.019 | 120 | 0.026 | 120 | 0.035 | 120 | 0.041 | 120 | 0.06 | 120 | 0.07 | 120 | 0.09
Schnellarbeitsstähle | ≤ 1400 | 120 | 0.019 | 120 | 0.026 | 120 | 0.035 | 120 | 0.041 | 120 | 0.06 | 120 | 0.07 | 120 | 0.09
Federstähle | ≤ 1500
Rostfrei Stähle
-geschwefelt | ≤ 900 | 80 | 0.017 | 80 | 0.023 | 80 | 0.032 | 80 | 0.039 | 80 | 0.05 | 80 | 0.06 | 80 | 0.08
-austenitisch | ≤ 1100 | 65 | 0.016 | 65 | 0.021 | 65 | 0.03 | 65 | 0.036 | 65 | 0.05 | 65 | 0.06 | 65 | 0.08
-martensitisch | ≤ 1250
Gehärtete Stähle | ≤ 50 HRC
≤ 55 HRC
Gusseisen | ≤ 240 HB | 140 | 0.021 | 140 | 0.028 | 140 | 0.037 | 140 | 0.044 | 140 | 0.06 | 140 | 0.07 | 140 | 0.09
| ≤ 350 HB | 130 | 0.019 | 130 | 0.026 | 130 | 0.035 | 130 | 0.041 | 130 | 0.06 | 130 | 0.07 | 130 | 0.09
Kugelgraphit- und Temperguss | ≤ 240 HB | 140 | 0.021 | 140 | 0.028 | 140 | 0.037 | 140 | 0.044 | 140 | 0.06 | 140 | 0.07 | 140 | 0.09
| ≤ 350 HB | 130 | 0.019 | 130 | 0.026 | 130 | 0.035 | 130 | 0.041 | 130 | 0.06 | 130 | 0.07 | 130 | 0.09
Hartguss | ≤ 350 HB
Titan und Titan-Legierungen | ≤ 850
≤ 1250
Sonderlegierung | ≤ 2000
Aluminium und Al-Legierungen | ≤ 400 | 440 | 0.024 | 440 | 0.032 | 440 | 0.043 | 440 | 0.051 | 440 | 0.07 | 440 | 0.09 | 440 | 0.11
AL-Knetlegierung | ≤ 650 | 440 | 0.024 | 440 | 0.032 | 440 | 0.043 | 440 | 0.051 | 440 | 0.07 | 440 | 0.09 | 440 | 0.11
Al-Gusslegierung
≤ 10 % Si | ≤ 600 | 440 | 0.024 | 440 | 0.032 | 440 | 0.043 | 440 | 0.051 | 440 | 0.07 | 440 | 0.09 | 440 | 0.11
≤ 24 % Si | ≤ 600 | 210 | 0.022 | 210 | 0.029 | 210 | 0.04 | 210 | 0.048 | 210 | 0.06 | 210 | 0.08 | 210 | 0.1
Magnesium-Legierungen | ≤ 400 | 170 | 0.022 | 170 | 0.029 | 170 | 0.04 | 170 | 0.048 | 170 | 0.06 | 170 | 0.08 | 170 | 0.1
Kupfer | ≤ 500 | 230 | 0.022 | 230 | 0.029 | 230 | 0.04 | 230 | 0.048 | 230 | 0.06 | 230 | 0.08 | 230 | 0.1
Messing
- kurzspanend | ≤ 600 | 230 | 0.022 | 230 | 0.029 | 230 | 0.04 | 230 | 0.048 | 230 | 0.06 | 230 | 0.08 | 230 | 0.1
- langspanend | ≤ 600 | 230 | 0.022 | 230 | 0.029 | 230 | 0.04 | 230 | 0.048 | 230 | 0.06 | 230 | 0.08 | 230 | 0.1
Bronzen
-kurzspanend | ≤ 600 | 230 | 0.022 | 230 | 0.029 | 230 | 0.04 | 230 | 0.048 | 230 | 0.06 | 230 | 0.08 | 230 | 0.1
| ≤ 850 | 230 | 0.022 | 230 | 0.029 | 230 | 0.04 | 230 | 0.048 | 230 | 0.06 | 230 | 0.08 | 230 | 0.1
-langspanend | ≤ 850 | 230 | 0.022 | 230 | 0.029 | 230 | 0.04 | 230 | 0.048 | 230 | 0.06 | 230 | 0.08 | 230 | 0.1
≤ 1000
Kunststoffe
-duroplastisch | ≤ 150
-thermoplastisch | ≤ 100
Aramidfaserverstärkt | ≤ 1000
Glas-/Kohlefaserverstärkt | ≤ 1000
Die angegebenen Schnittwerte sind Richtwerte. Die für den jeweiligen Bearbeitungsfall optimalen Daten sollten im Versuch oder während der Bearbeitung ermittelt werden.

## ap=1,50xd; ae=1,00xd
Schruppen/Nuten
ap: 1,50 x d
ae: 1,00 x d
Katalog-Nr. 177405 |  | Ø
|  | 6 |  | 8 |  | 10 |  | 12 |  | 16 |  | 20 |  | 25
Werkstoffbezeichnung | Festigkeit | Vc | fz | Vc | fz | Vc | fz | Vc | fz | Vc | fz | Vc | fz | Vc | fz
| N/mm² | mm/min | mm/Zahn | mm/min | mm/Zahn | mm/min | mm/Zahn | mm/min | mm/Zahn | mm/min | mm/Zahn | mm/min | mm/Zahn | mm/min | mm/Zahn
Allgemeine Baustähle | ≤ 500 | 135 | 0.018 | 135 | 0.024 | 135 | 0.032 | 135 | 0.038 | 135 | 0.05 | 135 | 0.06 | 135 | 0.08
| ≤ 1000 | 120 | 0.018 | 120 | 0.024 | 120 | 0.032 | 120 | 0.038 | 120 | 0.05 | 120 | 0.06 | 120 | 0.08
Automatenstähle | ≤ 850 | 135 | 0.018 | 135 | 0.024 | 135 | 0.032 | 135 | 0.038 | 135 | 0.05 | 135 | 0.06 | 135 | 0.08
| ≤ 1000 | 120 | 0.018 | 120 | 0.024 | 120 | 0.032 | 120 | 0.038 | 120 | 0.05 | 120 | 0.06 | 120 | 0.08
Unlegierte Vergütungsstähle | ≤ 700 | 135 | 0.018 | 135 | 0.024 | 135 | 0.032 | 135 | 0.038 | 135 | 0.05 | 135 | 0.06 | 135 | 0.08
| ≤ 850 | 135 | 0.018 | 135 | 0.024 | 135 | 0.032 | 135 | 0.038 | 135 | 0.05 | 135 | 0.06 | 135 | 0.08
| ≤ 1000 | 120 | 0.018 | 120 | 0.024 | 120 | 0.032 | 120 | 0.038 | 120 | 0.05 | 120 | 0.06 | 120 | 0.08
unlegierte Einsatzstähle | ≤ 850 | 135 | 0.018 | 135 | 0.024 | 135 | 0.032 | 135 | 0.038 | 135 | 0.05 | 135 | 0.06 | 135 | 0.08
Legierte Vergütungsstähle | ≤ 1000 | 120 | 0.018 | 120 | 0.024 | 120 | 0.032 | 120 | 0.038 | 120 | 0.05 | 120 | 0.06 | 120 | 0.08
| ≤ 1400 | 100 | 0.017 | 100 | 0.022 | 100 | 0.03 | 100 | 0.036 | 100 | 0.05 | 100 | 0.06 | 100 | 0.08
Legierte Einsatzstähle | ≤ 1000 | 120 | 0.018 | 120 | 0.024 | 120 | 0.032 | 120 | 0.038 | 120 | 0.05 | 120 | 0.06 | 120 | 0.08
| ≤ 1400 | 100 | 0.017 | 100 | 0.022 | 100 | 0.03 | 100 | 0.036 | 100 | 0.05 | 100 | 0.06 | 100 | 0.08
Nitrierstähle | ≤ 1000 | 120 | 0.018 | 120 | 0.024 | 120 | 0.032 | 120 | 0.038 | 120 | 0.05 | 120 | 0.06 | 120 | 0.08
| ≤ 1400 | 100 | 0.017 | 100 | 0.022 | 100 | 0.03 | 100 | 0.036 | 100 | 0.05 | 100 | 0.06 | 100 | 0.08
Werkzeugstähle | ≤ 850 | 135 | 0.018 | 135 | 0.024 | 135 | 0.032 | 135 | 0.038 | 135 | 0.05 | 135 | 0.06 | 135 | 0.08
| ≤ 1400 | 100 | 0.017 | 100 | 0.022 | 100 | 0.03 | 100 | 0.036 | 100 | 0.05 | 100 | 0.06 | 100 | 0.08
Schnellarbeitsstähle | ≤ 1400 | 100 | 0.017 | 100 | 0.022 | 100 | 0.03 | 100 | 0.036 | 100 | 0.05 | 100 | 0.06 | 100 | 0.08
Federstähle | ≤ 1500
Rostfrei Stähle
-geschwefelt | ≤ 900 | 65 | 0.015 | 65 | 0.02 | 65 | 0.028 | 65 | 0.034 | 65 | 0.04 | 65 | 0.06 | 65 | 0.07
-austenitisch | ≤ 1100 | 55 | 0.013 | 55 | 0.018 | 55 | 0.025 | 55 | 0.03 | 55 | 0.04 | 55 | 0.05 | 55 | 0.06
-martensitisch | ≤ 1250
Gehärtete Stähle | ≤ 55 HRC | 55 | 0.012 | 55 | 0.016 | 55 | 0.022 | 55 | 0.026 | 55 | 0.04 | 55 | 0.04 | 55 | 0.06
| ≤ 63 HRC | 42 | 0.017 | 42 | 0.022 | 42 | 0.03 | 42 | 0.036 | 42 | 0.05 | 42 | 0.06 | 42 | 0.08
Gusseisen | ≤ 240 HB | 120 | 0.018 | 120 | 0.024 | 120 | 0.032 | 120 | 0.038 | 120 | 0.05 | 120 | 0.06 | 120 | 0.08
| ≤ 350 HB | 105 | 0,,017 | 105 | 0.022 | 105 | 0.03 | 105 | 0.036 | 105 | 0.05 | 105 | 0.06 | 105 | 0.08
Kugelgraphit- und Temperguss | ≤ 240 HB | 120 | 0.018 | 120 | 0.024 | 120 | 0.032 | 120 | 0.038 | 120 | 0.05 | 120 | 0.06 | 120 | 0.08
| ≤ 350 HB | 105 | 0,,017 | 105 | 0.022 | 105 | 0.03 | 105 | 0.036 | 105 | 0.05 | 105 | 0.06 | 105 | 0.08
Hartguss | ≤ 350 HB
Titan und Titan-Legierungen | ≤ 850
| ≤ 1250 | 50 | 0.013 | 50 | 0.018 | 50 | 0.025 | 50 | 0.03 | 50 | 0.04 | 50 | 0.05 | 50 | 0.06
Sonderlegierung | ≤ 1300 | 25 | 0.012 | 25 | 0.016 | 25 | 0.022 | 25 | 0.026 | 25 | 0.04 | 25 | 0.04 | 25 | 0.06
Aluminium und Al-Legierungen | ≤ 400 | 375 | 0.021 | 375 | 0.028 | 375 | 0.037 | 375 | 0.044 | 375 | 0.06 | 375 | 0.07 | 375 | 0.09
AL-Knetlegierung | ≤ 650 | 375 | 0.021 | 375 | 0.028 | 375 | 0.037 | 375 | 0.044 | 375 | 0.06 | 375 | 0.07 | 375 | 0.09
Al-Gusslegierung
≤ 10 % Si | ≤ 600 | 375 | 0.021 | 375 | 0.028 | 375 | 0.037 | 375 | 0.044 | 375 | 0.06 | 375 | 0.07 | 375 | 0.09
≤ 24 % Si | ≤ 600 | 180 | 0.019 | 180 | 0.026 | 180 | 0.035 | 180 | 0.042 | 180 | 0.06 | 180 | 0.07 | 180 | 0.09
Magnesium-Legierungen | ≤ 400 | 140 | 0.019 | 140 | 0.026 | 140 | 0.035 | 140 | 0.042 | 140 | 0.06 | 140 | 0.07 | 140 | 0.09
Kupfer | ≤ 500 | 200 | 0.019 | 200 | 0.026 | 200 | 0.035 | 200 | 0.042 | 200 | 0.06 | 200 | 0.07 | 200 | 0.09
Messing
- kurzspanend | ≤ 600 | 200 | 0.019 | 200 | 0.026 | 200 | 0.035 | 200 | 0.042 | 200 | 0.06 | 200 | 0.07 | 200 | 0.09
- langspanend | ≤ 600 | 200 | 0.019 | 200 | 0.026 | 200 | 0.035 | 200 | 0.042 | 200 | 0.06 | 200 | 0.07 | 200 | 0.09
Bronzen
-kurzspanend | ≤ 600 | 200 | 0.019 | 200 | 0.026 | 200 | 0.035 | 200 | 0.042 | 200 | 0.06 | 200 | 0.07 | 200 | 0.09
| ≤ 850 | 200 | 0.019 | 200 | 0.026 | 200 | 0.035 | 200 | 0.042 | 200 | 0.06 | 200 | 0.07 | 200 | 0.09
-langspanend | ≤ 850 | 200 | 0.019 | 200 | 0.026 | 200 | 0.035 | 200 | 0.042 | 200 | 0.06 | 200 | 0.07 | 200 | 0.09
≤ 1000
Kunststoffe
-duroplastisch | ≤ 150
-thermoplastisch | ≤ 100
Aramidfaserverstärkt | ≤ 1000
Glas-/Kohlefaserverstärkt | ≤ 1000
Die angegebenen Schnittwerte sind Richtwerte. Die für den jeweiligen Bearbeitungsfall optimalen Daten sollten im Versuch oder während der Bearbeitung ermittelt werden.