## Table 1
178255
| Ap = Eingrifftiefe | 1,0 x d | 1,0 x d
| Ae =Eingriffbreite | 0,25 x d | 1,0 x d
Fräser -Ø mm |  | fz (mm/Z)
1 |  | 0,003-0,012 | 0,005-0,017
1.5 |  | 0,003-0,012 | 0,005-0,017
2 |  | 0,005-0,014 | 0,007-0,019
2.5 |  | 0,005-0,014 | 0,007-0,019
3 |  | 0,010-0,019 | 0,012-0,024
3.5 |  | 0,010-0,019 | 0,012-0,024
4 |  | 0,018-0,025 | 0,020-0,030
4.5 |  | 0,018-0,025 | 0,020-0,030
5 |  | 0,020-0,028 | 0,022-0,033
6 |  | 0,024-0,039 | 0,026-0,044
7 |  | 0,028-0,042 | 0,030-0,047
8 |  | 0,032-0,053 | 0,034-0,058
9 |  | 0,035-0,059 | 0,037-0,064
10 |  | 0,038-0,065 | 0,040-0,070
11 |  | 0,041-0,072 | 0,043-0,077
12 |  | 0,045-0,079 | 0,047-0,084
14 |  | 0,051-0,088 | 0,053-0,093
16 |  | 0,054-0,095 | 0,056-0,100
Werkstoffbezeichnung | Festigkeit | Vc (m/min)
N/mm²
Allgemeine Baustähle | ≤ 500 | 155
| ≤ 1000 | 130
Automatenstähle | ≤ 850 | 155
| ≤ 1000 | 130
Unlegierte Vergütungsstähle | ≤ 700 | 155
| ≤ 850 | 155
| ≤ 1000 | 130
unlegierte Einsatzstähle | ≤ 850 | 155
Legierte Vergütungsstähle | ≤ 1000 | 165
≤ 1400
Legierte Einsatzstähle | ≤ 1000 | 165
≤ 1400
Nitrierstähle | ≤ 1000 | 150
≤ 1400
Werkzeugstähle | ≤ 850 | 125
≤ 1400
Schnellarbeitsstähle | ≤ 1400
Federstähle | ≤ 1500
Rostfrei Stähle
-geschwefelt | ≤ 900 | 90
-austenitisch | ≤ 1100
-martensitisch | ≤ 1500
Gehärtete Stähle | ≤ 48 HRC
≤ 66 HRC
Gusseisen | ≤ 240 HB | 160
≤ 350 HB
Kugelgraphit- und Temperguss | ≤ 240 HB | 160
≤ 350 HB
Hartguss | ≤ 350 HB
Titan und Titan-Legierungen | ≤ 850
| ≤ 1250 | 30
Sonderlegierung | ≤ 2000
Aluminium und Al-Legierungen | ≤ 400
AL-Knetlegierung | ≤ 650
Al-Gusslegierung
≤ 10 % Si | ≤ 600
≤ 24 % Si | ≤ 600
Magnesium-Legierungen | ≤ 400
Kupfer | ≤ 500
Messing
- kurzspanend | ≤ 600
- langspanend | ≤ 600
Bronzen
-kurzspanend | ≤ 600
≤ 850
-langspanend | ≤ 850
≤ 1000
Kunststoffe
-duroplastisch | ≤ 150
-thermoplastisch | ≤ 100
Aramidfaserverstärkt | ≤ 1000
Glas-/Kohlefaserverstärkt | ≤ 1000
Die angegebenen Schnittwerte sind Richtwerte. Die für den jeweiligen Bearbeitungsfall optimalen Daten sollten im Versuch oder während der Bearbeitung ermittelt werden.