## Table 1
178277
| Ap = Eingrifftiefe | 1,0 x d | 1,0 x d | 0,5 x d | 0,5 x d
| Ae =Eingriffbreite | 0,3 x d | 0,1 x d | 0,05 x d | 0,02 x d
Fräser -Ø mm |  | fz (mm/Z)
≤ 6,00 |  | 0,032-0,064 | 0,040-0,080 | 0,032-0,065 | 0,040-0,081
≤ 8,00 |  | 0,048-0,080 | 0,060-0,100 | 0,048-0,081 | 0,060-0,101
≤ 10,00 |  | 0,064-0,096 | 0,080-0,120 | 0,064-0,097 | 0,080-0,121
≤ 12,00 |  | 0,072-0,120 | 0,090-0,150 | 0,072-0,121 | 0,090-0,151
≤ 16,00 |  | 0,096-0,144 | 0,120-0,180 | 0,096-0,145 | 0,120-0,181
≤ 20,00 |  | 0,120-0,184 | 0,150-0,230 | 0,120-0,185 | 0,150-0,231
Werkstoffbezeichnung | Festigkeit | Vc (m/min)
N/mm²
Allgemeine Baustähle | ≤ 500 | 150-250
| ≤ 1000 | 120-200
Automatenstähle | ≤ 850 | 150-250
| ≤ 1000 | 120-200
Unlegierte Vergütungsstähle | ≤ 700 | 150-250
| ≤ 850 | 150-250
| ≤ 1000 | 120-200
unlegierte Einsatzstähle | ≤ 850 | 150-250
Legierte Vergütungsstähle | ≤ 1000 | 120-200
| ≤ 1400 | 100-160
Legierte Einsatzstähle | ≤ 1000 | 120-160
| ≤ 1400 | 100-160
Nitrierstähle | ≤ 1000 | 120-200
| ≤ 1400 | 100-160
Werkzeugstähle | ≤ 850 | 150-250
| ≤ 1400 | 100-160
Schnellarbeitsstähle | ≤ 1400 | 100-160
Federstähle | ≤ 1500
Rostfrei Stähle
-geschwefelt | ≤ 900
-austenitisch | ≤ 1100
-martensitisch | ≤ 1500
Gehärtete Stähle | ≤ 50 HRC |  |  | 120-180
| ≤ 55 HRC |  |  | 150-200
| ≤ 70 HRC |  |  | 200-250
Gusseisen | ≤ 240 HB
| ≤ 350 HB | 100-200
Kugelgraphit- und Temperguss | ≤ 240 HB
| ≤ 350 HB | 100-200
Hartguss | ≤ 350 HB
Titan und Titan-Legierungen | ≤ 850
≤ 1250
Sonderlegierung | ≤ 2000
Aluminium und Al-Legierungen | ≤ 400
AL-Knetlegierung | ≤ 650
Al-Gusslegierung
≤ 10 % Si | ≤ 600
≤ 24 % Si | ≤ 600
Magnesium-Legierungen | ≤ 400
Kupfer | ≤ 500
Messing
- kurzspanend | ≤ 600
- langspanend | ≤ 600
Bronzen
-kurzspanend | ≤ 600
≤ 850
-langspanend | ≤ 850
≤ 1000
Kunststoffe
-duroplastisch | ≤ 150
-thermoplastisch | ≤ 100
Aramidfaserverstärkt | ≤ 1000
Glas-/Kohlefaserverstärkt | ≤ 1000
Die angegebenen Schnittwerte sind Richtwerte. Die für den jeweiligen Bearbeitungsfall optimalen Daten sollten im Versuch oder während der Bearbeitung ermittelt werden.