## 178490
178490
| Bearbeitungsart | Besäumen
| Ap = Eingrifftiefe | ≤ 0,2xD
| Ae = Eingriffbreite | ≤ 0,3xD
Fräser -Ø (mm) |  | fz (mm/Z)
2 |  | 0,015 - 0,022
3 |  | 0,022 - 0,028
4 |  | 0,028 - 0,035
5 |  | 0,037 - 0,045
6 |  | 0,030 - 0,055
8 |  | 0,040 - 0,068
10 |  | 0,048 - 0,075
12 |  | 0,053 - 0,085
16 |  | 0,065 - 0,100
20 |  | 0,085 - 0,145
Werkstoff |  | Schnittgeschwindigkeit
Vc (m/min)
Titanlegierung |  | 75
Die angegebenen Schnittwerte sind Richtwerte. Die für den jeweiligen Bearbeitungsfall optimalen Daten sollten im Versuch oder während der Bearbeitung ermittelt werden.