## Tabelle1
Werkstoff-Gruppe | Werkstoffbezeichnung | Festig- | vc |  |  |  | Ø 16 z=6 |  |  | Ø 20 z=8 |  |  | Ø 22 z=8 |  |  | Ø 25 z=8 |  |  | Ø 28 z=10 |  | vc |  |  |  | Ø 32 z=10 |  |  | Ø 38 z=10
|  | keit | [m/min] |  |  | fz | n (max) | vf (max) | fz | n (max) | vf (max) | fz | n (max) | vf (max) | fz | n (max) | vf (max) | fz | n (max) | vf (max) | [m/min] |  |  | fz | n (max) | vf (max) | fz | n (max) | vf (max)
|  | [N/mm²] | min. | Start | max. | [mm/Z] | [1/min] | [mm/min] | [mm/Z] | [1/min] | [mm/min] | [mm/Z] | [1/min] | [mm/min] | [mm/Z] | [1/min] | [mm/min] | [mm/Z] | [1/min] | [mm/min] | min. | Start | max. | [mm/Z] | [1/min] | [mm/min] | [mm/Z] | [1/min] | [mm/min]
1.0 | allg. Baustähle | < 500 | 85 | 105 | 120 | 0.03 | 2088 | 376 | 0.031 | 1671 | 414 | 0.032 | 1519 | 389 | 0.033 | 1337 | 353 | 0.034 | 1193 | 405 | 60 | 85 | 90 | 0.045 | 845 | 342 | 0.045 | 712 | 288
1.1 | allg. Baustähle | 500 - 850 | 85 | 105 | 120 | 0.03 | 2088 | 376 | 0.031 | 1671 | 414 | 0.032 | 1519 | 389 | 0.033 | 1337 | 353 | 0.034 | 1193 | 405 | 60 | 85 | 90 | 0.045 | 845 | 342 | 0.045 | 712 | 288
2.0 | Automatenstähle | < 850 | 85 | 105 | 120 | 0.03 | 2088 | 376 | 0.031 | 1671 | 414 | 0.032 | 1519 | 389 | 0.033 | 1337 | 353 | 0.034 | 1193 | 405 | 60 | 85 | 90 | 0.045 | 845 | 342 | 0.045 | 712 | 288
2.1 | Automatenstähle | 850 - 1000 | 75 | 100 | 120 | 0.03 | 1989 | 358 | 0.031 | 1590 | 394 | 0.032 | 1446 | 370 | 0.033 | 1273 | 336 | 0.034 | 1137 | 386 | 60 | 80 | 85 | 0.045 | 795 | 322 | 0.045 | 670 | 271
3.0 | unleg. Vergütungsst. | <700 | 75 | 100 | 120 | 0.03 | 1989 | 358 | 0.031 | 1590 | 394 | 0.032 | 1446 | 370 | 0.033 | 1273 | 336 | 0.034 | 1137 | 386 | 60 | 80 | 85 | 0.045 | 795 | 322 | 0.045 | 670 | 271
3.1 | unleg. Vergütungsst. | 700 - 850 | 75 | 100 | 120 | 0.03 | 1989 | 358 | 0.031 | 1590 | 394 | 0.032 | 1446 | 370 | 0.033 | 1273 | 336 | 0.034 | 1137 | 386 | 60 | 80 | 85 | 0.045 | 795 | 322 | 0.045 | 670 | 271
3.2 | unleg. Vergütungsst. | 850 - 1000 | 65 | 95 | 100 | 0.028 | 1890 | 317 | 0.028 | 1512 | 338 | 0.029 | 1374 | 318 | 0.029 | 1209 | 280 | 0.03 | 1080 | 324 | 55 | 75 | 80 | 0.041 | 746 | 275 | 0.041 | 628 | 231
4.0 | leg. Vergütungsst. | 850 - 1000 | 65 | 95 | 100 | 0.028 | 1890 | 317 | 0.028 | 1512 | 338 | 0.029 | 1374 | 318 | 0.029 | 1209 | 280 | 0.03 | 1080 | 324 | 55 | 75 | 80 | 0.041 | 746 | 275 | 0.041 | 628 | 231
4.1 | leg. Vergütungsst. | 1000 - 1200 | 65 | 95 | 100 | 0.026 | 1890 | 294 | 0.026 | 1512 | 314 | 0.027 | 1374 | 297 | 0.027 | 1209 | 261 | 0.028 | 1080 | 302 | 55 | 75 | 80 | 0.039 | 746 | 262 | 0.039 | 628 | 220
5.0 | unleg. Einsatzst. | <750 | 65 | 90 | 95 | 0.03 | 1790 | 322 | 0.031 | 1432 | 355 | 0.032 | 1302 | 333 | 0.033 | 1146 | 302 | 0.034 | 1023 | 398 | 50 | 70 | 75 | 0.045 | 696 | 282 | 0.045 | 586 | 237
6.0 | leg. Einsatzst. | < 1000 | 65 | 90 | 95 | 0.028 | 1790 | 300 | 0.028 | 1432 | 320 | 0.029 | 1302 | 302 | 0.029 | 1146 | 265 | 0.03 | 1023 | 307 | 50 | 70 | 75 | 0.041 | 696 | 257 | 0.041 | 586 | 216
6.1 | leg. Einsatzst. | > 1000 | 60 | 80 | 90 | 0.026 | 1591 | 248 | 0.026 | 1273 | 264 | 0.027 | 1157 | 250 | 0.027 | 1018 | 220 | 0.028 | 909 | 254 | 45 | 60 | 65 | 0.039 | 597 | 209 | 0.039 | 502 | 176
7.0 | Nitrierstähle | < 1000 | 65 | 90 | 95 | 0.028 | 1790 | 300 | 0.028 | 1432 | 320 | 0.029 | 1302 | 302 | 0.029 | 1146 | 265 | 0.03 | 1023 | 307 | 50 | 70 | 75 | 0.041 | 696 | 257 | 0.041 | 586 | 216
7.1 | Nitrierstähle | > 1000 | 60 | 80 | 90 | 0.026 | 1591 | 248 | 0.026 | 1273 | 264 | 0.027 | 1157 | 250 | 0.027 | 1018 | 220 | 0.028 | 909 | 254 | 45 | 60 | 65 | 0.039 | 597 | 209 | 0.039 | 502 | 176
8.0 | Werkzeugstähle | < 850 | 60 | 80 | 90 | 0.028 | 1591 | 267 | 0.028 | 1273 | 285 | 0.029 | 1157 | 268 | 0.029 | 1018 | 236 | 0.03 | 909 | 273 | 45 | 60 | 65 | 0.041 | 597 | 220 | 0.041 | 502 | 185
8.1 | Werkzeugstähle | 850 - 1100 | 60 | 80 | 90 | 0.026 | 1591 | 248 | 0.026 | 1273 | 264 | 0.027 | 1157 | 250 | 0.027 | 1018 | 220 | 0.028 | 909 | 254 | 45 | 60 | 65 | 0.039 | 597 | 209 | 0.039 | 502 | 176
8.2 | Werkzeugstähle | 1100 - 1400 |  | - |  |  | - |  |  | - |  |  | - |  |  | - |  |  | - |  |  | - |  |  | - |  |  | -
9.0 | Schnellarbeitsst. | 830 - 1200 |  | - |  |  | - |  |  | - |  |  | - |  |  | - |  |  | - |  |  | - |  |  | - |  |  | -
10.0 | gehärtete Stähle | 48-55 HRC |  | - |  |  | - |  |  | - |  |  | - |  |  | - |  |  | - |  |  | - |  |  | - |  |  | -
10.1 | gehärtete Stähle | 55-60 HRC |  | - |  |  | - |  |  | - |  |  | - |  |  | - |  |  | - |  |  | - |  |  | - |  |  | -
10.2 | gehärtete Stähle | 60-67 HRC |  | - |  |  | - |  |  | - |  |  | - |  |  | - |  |  | - |  |  | - |  |  | - |  |  | -
11.0 | verschleissf. Konstr.-St. | 1350 |  | - |  |  | - |  |  | - |  |  | - |  |  | - |  |  | - |  |  | - |  |  | - |  |  | -
11.1 | verschleissf. Konstr.-St. | 1800 |  | - |  |  | - |  |  | - |  |  | - |  |  | - |  |  | - |  |  | - |  |  | - |  |  | -
12.0 | Federstähle | < 1500 |  | - |  |  | - |  |  | - |  |  | - |  |  | - |  |  | - |  |  | - |  |  | - |  |  | -
13.0 | rostfr. St. -geschwefelt | < 700 |  | - |  |  | - |  |  | - |  |  | - |  |  | - |  |  | - |  |  | - |  |  | - |  |  | -
13.1 | rostf. St.-austenitisch | < 700 |  | - |  |  | - |  |  | - |  |  | - |  |  | - |  |  | - |  |  | - |  |  | - |  |  | -
13.2 | rostfr. St. -austenitisch | < 850 |  | - |  |  | - |  |  | - |  |  | - |  |  | - |  |  | - |  |  | - |  |  | - |  |  | -
13.3 | rostfr. St. -martensitisch | < 1100 |  | - |  |  | - |  |  | - |  |  | - |  |  | - |  |  | - |  |  | - |  |  | - |  |  | -
14.0 | Sonderlegierungen | < 1200 |  | - |  |  | - |  |  | - |  |  | - |  |  | - |  |  | - |  |  | - |  |  | - |  |  | -
15.0 | Gusseisen (GG) | < 180 HB |  | - |  |  | - |  |  | - |  |  | - |  |  | - |  |  | - |  |  | - |  |  | - |  |  | -
15.1 | Gusseisen (GG) | > 180 HB |  | - |  |  | - |  |  | - |  |  | - |  |  | - |  |  | - |  |  | - |  |  | - |  |  | -
15.2 | Gußeisen (GGG, GT) | > 180 HB |  | - |  |  | - |  |  | - |  |  | - |  |  | - |  |  | - |  |  | - |  |  | - |  |  | -
15.3 | Gußeisen (GGG, GT) | > 260 HB |  | - |  |  | - |  |  | - |  |  | - |  |  | - |  |  | - |  |  | - |  |  | - |  |  | -
16.0 | Titan, Titanlegierungen | < 850 |  | - |  |  | - |  |  | - |  |  | - |  |  | - |  |  | - |  |  | - |  |  | - |  |  | -
16.1 | Titan, Titanlegierungen | 850 - 1200 |  | - |  |  | - |  |  | - |  |  | - |  |  | - |  |  | - |  |  | - |  |  | - |  |  | -
17.0 | Aluminium, Alu.- Leg. | < 530 |  | - |  |  | - |  |  | - |  |  | - |  |  | - |  |  | - |  |  | - |  |  | - |  |  | -
17.1 | Alu.- Gussleg. <10% Si | <600 |  | - |  |  | - |  |  | - |  |  | - |  |  | - |  |  | - |  |  | - |  |  | - |  |  | -
17.2 | Alu.- Gussleg. >10% Si | < 600 |  | - |  |  | - |  |  | - |  |  | - |  |  | - |  |  | - |  |  | - |  |  | - |  |  | -
18.0 | Magnesium, Mg-Leg. | < 280 |  | - |  |  | - |  |  | - |  |  | - |  |  | - |  |  | - |  |  | - |  |  | - |  |  | -
19.0 | Kupfer, niedriglegiert | < 400 |  | - |  |  | - |  |  | - |  |  | - |  |  | - |  |  | - |  |  | - |  |  | - |  |  | -
19.1 | Messing, kurzspanend | < 600 |  | - |  |  | - |  |  | - |  |  | - |  |  | - |  |  | - |  |  | - |  |  | - |  |  | -
19.2 | Messing, langspanend | < 600 |  | - |  |  | - |  |  | - |  |  | - |  |  | - |  |  | - |  |  | - |  |  | - |  |  | -
19.3 | Bronze, kurzspanend | < 600 |  | - |  |  | - |  |  | - |  |  | - |  |  | - |  |  | - |  |  | - |  |  | - |  |  | -
19.4 | Bronze, kurzspanend | 650 - 850 |  | - |  |  | - |  |  | - |  |  | - |  |  | - |  |  | - |  |  | - |  |  | - |  |  | -
19.5 | Bronze, langspanend | < 850 |  | - |  |  | - |  |  | - |  |  | - |  |  | - |  |  | - |  |  | - |  |  | - |  |  | -
19.6 | Bronze, langspanend | 850 - 1200 |  | - |  |  | - |  |  | - |  |  | - |  |  | - |  |  | - |  |  | - |  |  | - |  |  | -
20.0 | Graphit |  |  | - |  |  | - |  |  | - |  |  | - |  |  | - |  |  | - |  |  | - |  |  | - |  |  | -
21.0 | Duro- und Thermoplast |  |  | - |  |  | - |  |  | - |  |  | - |  |  | - |  |  | - |  |  | - |  |  | - |  |  | -
21.1 | GFK und CFK |  |  | - |  |  | - |  |  | - |  |  | - |  |  | - |  |  | - |  |  | - |  |  | - |  |  | -
Wichtiger Hinweis: |  | Die Werte der Drehzahl n und der Vorschubgeschwindigkeit vf gelten für den Fräserdurchmesser. Bis zum vollen Eingriff des Fräser mit 50% des Vorschubes fahren.
Der Kühlmitteldruck sollte mindestens 25 bar betragen.