## Table 1
178735
Fräser -Ø mm | U/min
4 | 0,008 - 0,015
6 | 0,010 - 0,020
8 | 0,015 - 0,030
10 | 0,025 - 0,040
12 | 0,035 - 0,050
16 | 0,045 - 0,065
20 | 0,060 - 0,075
Werkstoffbezeichnung | Festigkeit/Härte | Vc (m/min)
N/mm²
Allgemeine Baustähle | ≤ 500 | 120
| ≤ 1000 | 120
Automatenstähle | ≤ 850 | 120
| ≤ 1000 | 120
Unlegierte Vergütungsstähle | ≤ 700 | 120
| ≤ 850 | 120
| ≤ 1000 | 120
unlegierte Einsatzstähle | ≤ 850 | 120
Legierte Vergütungsstähle | ≤ 1000 | 120
| ≤ 1200 | 80
Legierte Einsatzstähle | ≤ 1000 | 120
| ≤ 1200 | 80
Nitrierstähle | ≤ 1000 | 120
| ≤ 1200 | 80
Werkzeugstähle | ≤ 850 | 120
| ≤ 1200 | 80
Schnellarbeitsstähle | ≤ 1200 | 80
Federstähle | ≤ 1500
Rostfrei Stähle
-geschwefelt | ≤ 900 | 8
-austenitisch | ≤ 1100
-martensitisch | ≤ 1500
Gehärtete Stähle | ≤ 50 HRC
≤ 55 HRC
≤ 70 HRC
Gusseisen | ≤ 240 HB | 120
≤ 350 HB
Kugelgraphit- und Temperguss | ≤ 240 HB | 120
≤ 350 HB
Hartguss | ≤ 350 HB
Titan und Titan-Legierungen | ≤ 850 | 60
| ≤ 1250 | 60
Sonderlegierung | ≤ 1500
Aluminium und Al-Legierungen | ≤ 400 | 150
AL-Knetlegierung | ≤ 650 | 150
Al-Gusslegierung
≤ 10 % Si | ≤ 600 | 150
≤ 24 % Si | ≤ 600 | 150
Magnesium-Legierungen | ≤ 400
Kupfer | ≤ 500
Messing
- kurzspanend | ≤ 600
- langspanend | ≤ 600
Bronzen
-kurzspanend | ≤ 600
≤ 850
-langspanend | ≤ 850
≤ 1000
Kunststoffe
-duroplastisch | ≤ 150
-thermoplastisch | ≤ 100
Aramidfaserverstärkt | ≤ 1000
Glas-/Kohlefaserverstärkt | ≤ 1000
Die angegebenen Schnittwerte sind Richtwerte. Die für den jeweiligen Bearbeitungsfall optimalen Daten sollten im Versuch oder während der Bearbeitung ermittelt werden.