## 179049
179049
Fräser -Ø mm | Vorschub
fz (mm/Z)
| Ap = Eingrifftiefe |  | 2,5xd | 2,5xd | 1,0xd
| Ae =Eingriffbreite |  | ≤ 0,25xd | ≤ 0,4xd | ≤ 1,0xd
| ß=Umschlingungswinkel |  | - | - | -
4 |  |  | 0.05 | 0.045 | 0.04
6 |  |  | 0.085 | 0.07 | 0.055
8 |  |  | 0.1 | 0.085 | 0.07
10 |  |  | 0.14 | 0.11 | 0.08
12 |  |  | 0.16 | 0.13 | 0.09
16 |  |  | 0.19 | 0.15 | 0.11
20 |  |  | 0.24 | 0.2 | 0.13
Werkstoffbezeichnung | Festigkeit | Ramp/ Helix ≤ | Vc (m/min)
N/mm²
Allgemeine Baustähle | ≤ 500
≤ 1000
Automatenstähle | ≤ 850
≤ 1000
Unlegierte Vergütungsstähle | ≤ 700
≤ 850
≤ 1000
unlegierte Einsatzstähle | ≤ 850
Legierte Vergütungsstähle | ≤ 1000
≤ 1400
Legierte Einsatzstähle | ≤ 1000
≤ 1400
Nitrierstähle | ≤ 1000
≤ 1400
Werkzeugstähle | ≤ 850
≤ 1400
Schnellarbeitsstähle | ≤ 1400
Federstähle | ≤ 1500
Rostfrei Stähle
-geschwefelt | ≤ 900
-austenitisch | ≤ 1100
-martensitisch | ≤ 1500
Gehärtete Stähle | ≤ 48 HRC
≤ 66 HRC
Gusseisen | ≤ 240 HB
≤ 350 HB
Kugelgraphit- und Temperguss | ≤ 240 HB
≤ 350 HB
Hartguss | ≤ 350 HB
Titan und Titan-Legierungen | ≤ 850
≤ 1400
Sonderlegierung | ≤ 2000
Aluminium und Al-Legierungen | ≤ 400 | ≤ 15° | 510 | 470 | 380
AL-Knetlegierung | ≤ 650 | ≤ 15° | 470 | 425 | 350
Al-Gusslegierung
≤ 10 % Si | ≤ 600 | ≤ 15° | 390 | 340 | 270
≤ 24 % Si | ≤ 600 | ≤ 15° | 340 | 270 | 190
Magnesium-Legierungen | ≤ 400
Kupfer | ≤ 500 | ≤ 10° | 350 | 305 | 270
Messing
- kurzspanend | ≤ 600 | ≤ 10° | 305 | 260 | 200
- langspanend | ≤ 600 | ≤ 10° | 195 | 180 | 150
Bronzen
-kurzspanend | ≤ 600 | ≤ 10° | 305 | 260 | 200
| ≤ 850 | ≤ 10° | 145 | 125 | 105
-langspanend | ≤ 850 | ≤ 10° | 145 | 125 | 100
| ≤ 1000 | ≤ 10° | 120 | 100 | 85
Kunststoffe
-duroplastisch | ≤ 150 | ≤ 15° | 390 | 360 | 305
-thermoplastisch | ≤ 100 | ≤ 15° | 470 | 425 | 380
Aramidfaserverstärkt | ≤ 1000 | ≤ 15° | 110 | 100 | 95
Glas-/Kohlefaserverstärkt | ≤ 1000 | ≤ 15° | 325 | 255 | 190
Die angegebenen Schnittwerte sind Richtwerte.
Die für den jeweiligen Bearbeitungsfall optimalen Daten sollten im Versuch oder während der Bearbeitung ermittelt werden.