## Table 1
179086
| Ap = Eingrifftiefe | 2,0 x d | 2,0 x d
| Ae =Eingriffbreite | 0,1 x d | 0,03 x d
Fräser -Ø mm |  | fz (mm/Z)
≤ 4,00 |  | 0,030-0,045 | 0,030-0,045
≤ 6,00 |  | 0,045-0,065 | 0,045-0,065
≤ 8,00 |  | 0,060-0,080 | 0,060-0,080
≤ 10,00 |  | 0,070-0,095 | 0,070-0,095
≤ 12,00 |  | 0,085-0,110 | 0,085-0,110
Werkstoffbezeichnung | Festigkeit | Vc (m/min) | Vc (m/min)
N/mm²
Allgemeine Baustähle | ≤ 500
| ≤ 1000 | 100-160
Automatenstähle | ≤ 850 | 100-160
| ≤ 1000 | 100-160
Unlegierte Vergütungsstähle | ≤ 700 | 130-180
| ≤ 850 | 100-160
| ≤ 1000 | 100-160
unlegierte Einsatzstähle | ≤ 850 | 100-160
Legierte Vergütungsstähle | ≤ 1000 | 100-160
| ≤ 1400 | 90-140
Legierte Einsatzstähle | ≤ 1000 | 100-160
| ≤ 1400 | 90-140
Nitrierstähle | ≤ 1000 | 100-160
| ≤ 1400 | 90-140
Werkzeugstähle | ≤ 850 | 100-160
| ≤ 1400 | 90-140
Schnellarbeitsstähle | ≤ 1400 | 90-140
Federstähle | ≤ 1500
Rostfrei Stähle
-geschwefelt | ≤ 900
-austenitisch | ≤ 1100
-martensitisch | ≤ 1500
Gehärtete Stähle | ≤ 50 HRC |  | 150-200
| ≤ 55 HRC |  | 120-180
| ≤ 70 HRC |  | 80-150
Gusseisen | ≤ 240 HB
| ≤ 350 HB | 100-200
Kugelgraphit- und Temperguss | ≤ 240 HB
| ≤ 350 HB | 100-200
Hartguss | ≤ 350 HB | 100-200
Titan und Titan-Legierungen | ≤ 850
≤ 1250
Sonderlegierung | ≤ 2000
Aluminium und Al-Legierungen | ≤ 400
AL-Knetlegierung | ≤ 650
Al-Gusslegierung
≤ 10 % Si | ≤ 600
≤ 24 % Si | ≤ 600
Magnesium-Legierungen | ≤ 400
Kupfer | ≤ 500
Messing
- kurzspanend | ≤ 600
- langspanend | ≤ 600
Bronzen
-kurzspanend | ≤ 600
≤ 850
-langspanend | ≤ 850
≤ 1000
Kunststoffe
-duroplastisch | ≤ 150
-thermoplastisch | ≤ 100
Aramidfaserverstärkt | ≤ 1000
Glas-/Kohlefaserverstärkt | ≤ 1000
Die angegebenen Schnittwerte sind Richtwerte. Die für den jeweiligen Bearbeitungsfall optimalen Daten sollten im Versuch oder während der Bearbeitung ermittelt werden.