## ap=1,00xd; ae=1,00xd
Nutfräsen
ap: 1,00 x d
ae: 1,00 x d
Katalog-Nr. 179503 |  |  | Ø
|  |  | 4 |  | 6 |  | 8 |  | 10 |  | 12 |  | 16 |  | 20
Werkstoffbezeichnung | Festigkeit | Härte | Vc | fz | Vc | fz | Vc | fz | Vc | fz | Vc | fz | Vc | fz | Vc | fz
| N/mm² |  | mm/min | mm/Zahn | mm/min | mm/Zahn | mm/min | mm/Zahn | mm/min | mm/Zahn | mm/min | mm/Zahn | mm/min | mm/Zahn | mm/min | mm/Zahn
Allgemeine Baustähle | ≤ 500
≤ 1000
Automatenstähle | ≤ 850
≤ 1000
Unlegierte Vergütungsstähle | ≤ 700
≤ 850
≤ 1000
unlegierte Einsatzstähle | ≤ 850
Legierte Vergütungsstähle | ≤ 1000
≤ 1400
Legierte Einsatzstähle | ≤ 1000
≤ 1400
Nitrierstähle | ≤ 1000
≤ 1400
Werkzeugstähle | ≤ 850
≤ 1400
Schnellarbeitsstähle | ≤ 1400
Federstähle |  | ≤ 350 HB
Rostfrei Stähle
-geschwefelt | ≤ 900
-austenitisch | ≤ 1100
-martensitisch | ≤ 1500
Gehärtete Stähle |  | ≤ 48 HRC
≤ 66 HRC
Gusseisen |  | ≤ 240 HB
≤ 350 HB
Kugelgraphit- und Temperguss |  | ≤ 240 HB
≤ 350 HB
Hartguss |  | ≤ 350 HB
Titan und Titan-Legierungen | ≤ 850
≤ 1250
Sonderlegierung | ≤ 2000
Aluminium und Al-Legierungen | ≤ 400
AL-Knetlegierung | ≤ 650
Al-Gusslegierung
≤ 10 % Si | ≤ 600
≤ 24 % Si | ≤ 600
Magnesium-Legierungen | ≤ 400
Kupfer | ≤ 500
Messing
- kurzspanend | ≤ 600
- langspanend | ≤ 600
Bronzen
-kurzspanend | ≤ 600
≤ 850
-langspanend | ≤ 850
≤ 1000
Kunststoffe
-duroplastisch |  |  | 125 | 0.02 | 125 | 0.029 | 125 | 0.038 | 125 | 0.045 | 125 | 0.052 | 125 | 0.063 | 125 | 0.072
-thermoplastisch
Kunststoffmatrix (CFK / GFK) |  |  | 120 | 0.021 | 120 | 0.026 | 120 | 0.031 | 120 | 0.035 | 120 | 0.038 | 120 | 0.042 | 120 | 0.043
Kohlenstoffmatrix (CFC) |  |  | 120 | 0.018 | 120 | 0.023 | 120 | 0.027 | 120 | 0.031 | 120 | 0.033 | 120 | 0.037 | 120 | 0.038
Sandwichkonstruktion (Wabenkern) |  |  | 165 | 0.012 | 165 | 0.015 | 165 | 0.017 | 165 | 0.019 | 165 | 0.021 | 165 | 0.023 | 165 | 0.024
Sandwichkonstruktion (Schaumkern) |  |  | 125 | 0.019 | 125 | 0.024 | 125 | 0.028 | 125 | 0.032 | 125 | 0.035 | 125 | 0.039 | 125 | 0.041
Die angegebenen Schnittwerte sind Richtwerte. Die für den jeweiligen Bearbeitungsfall optimalen Daten sollten im Versuch oder während der Bearbeitung ermittelt werden.

## ap=1,50xd; ae=0,25xd
schruppen
ap: 1,50 x d
ae: 0,25 x d
Katalog-Nr. 179503 |  |  | Ø
|  |  | 4 |  | 6 |  | 8 |  | 10 |  | 12 |  | 16 |  | 20
Werkstoffbezeichnung | Festigkeit | Härte | Vc | fz | Vc | fz | Vc | fz | Vc | fz | Vc | fz | Vc | fz | Vc | fz
| N/mm² |  | mm/min | mm/Zahn | mm/min | mm/Zahn | mm/min | mm/Zahn | mm/min | mm/Zahn | mm/min | mm/Zahn | mm/min | mm/Zahn | mm/min | mm/Zahn
Allgemeine Baustähle | ≤ 500
≤ 1000
Automatenstähle | ≤ 850
≤ 1000
Unlegierte Vergütungsstähle | ≤ 700
≤ 850
≤ 1000
unlegierte Einsatzstähle | ≤ 850
Legierte Vergütungsstähle | ≤ 1000
≤ 1400
Legierte Einsatzstähle | ≤ 1000
≤ 1400
Nitrierstähle | ≤ 1000
≤ 1400
Werkzeugstähle | ≤ 850
≤ 1400
Schnellarbeitsstähle | ≤ 1400
Federstähle |  | ≤ 350 HB
Rostfrei Stähle
-geschwefelt | ≤ 900
-austenitisch | ≤ 1100
-martensitisch | ≤ 1500
Gehärtete Stähle |  | ≤ 48 HRC
≤ 66 HRC
Gusseisen |  | ≤ 240 HB
≤ 350 HB
Kugelgraphit- und Temperguss |  | ≤ 240 HB
≤ 350 HB
Hartguss |  | ≤ 350 HB
Titan und Titan-Legierungen | ≤ 850
≤ 1250
Sonderlegierung | ≤ 2000
Aluminium und Al-Legierungen | ≤ 400
AL-Knetlegierung | ≤ 650
Al-Gusslegierung
≤ 10 % Si | ≤ 600
≤ 24 % Si | ≤ 600
Magnesium-Legierungen | ≤ 400
Kupfer | ≤ 500
Messing
- kurzspanend | ≤ 600
- langspanend | ≤ 600
Bronzen
-kurzspanend | ≤ 600
≤ 850
-langspanend | ≤ 850
≤ 1000
Kunststoffe
-duroplastisch |  |  | 190 | 0.029 | 225 | 0.041 | 225 | 0.053 | 225 | 0.063 | 225 | 0.0721 | 225 | 0.089 | 225 | 0.101
-thermoplastisch
Kunststoffmatrix (CFK / GFK) |  |  | 200 | 0.021 | 200 | 0.026 | 200 | 0.031 | 200 | 0.035 | 200 | 0.038 | 200 | 0.042 | 200 | 0.043
Kohlenstoffmatrix (CFC) |  |  | 200 | 0.018 | 200 | 0.023 | 200 | 0.027 | 200 | 0.031 | 200 | 0.033 | 200 | 0.037 | 200 | 0.038
Sandwichkonstruktion (Wabenkern) |  |  | 270 | 0.012 | 270 | 0.015 | 270 | 0.017 | 270 | 0.019 | 270 | 0.021 | 270 | 0.023 | 270 | 0.024
Sandwichkonstruktion (Schaumkern) |  |  | 200 | 0.019 | 200 | 0.024 | 200 | 0.028 | 200 | 0.032 | 200 | 0.035 | 200 | 0.039 | 200 | 0.041
Die angegebenen Schnittwerte sind Richtwerte. Die für den jeweiligen Bearbeitungsfall optimalen Daten sollten im Versuch oder während der Bearbeitung ermittelt werden.

## ap=1,50xd; ae=0,10xd
schlichten
ap: 1,50 x d
ae: 0,10 x d
Katalog-Nr. 179503 |  |  | Ø
|  |  | 4 |  | 6 |  | 8 |  | 10 |  | 12 |  | 16 |  | 20
Werkstoffbezeichnung | Festigkeit | Härte | Vc | fz | Vc | fz | Vc | fz | Vc | fz | Vc | fz | Vc | fz | Vc | fz
| N/mm² |  | mm/min | mm/Zahn | mm/min | mm/Zahn | mm/min | mm/Zahn | mm/min | mm/Zahn | mm/min | mm/Zahn | mm/min | mm/Zahn | mm/min | mm/Zahn
Allgemeine Baustähle | ≤ 500
≤ 1000
Automatenstähle | ≤ 850
≤ 1000
Unlegierte Vergütungsstähle | ≤ 700
≤ 850
≤ 1000
unlegierte Einsatzstähle | ≤ 850
Legierte Vergütungsstähle | ≤ 1000
≤ 1400
Legierte Einsatzstähle | ≤ 1000
≤ 1400
Nitrierstähle | ≤ 1000
≤ 1400
Werkzeugstähle | ≤ 850
≤ 1400
Schnellarbeitsstähle | ≤ 1400
Federstähle |  | ≤ 350 HB
Rostfrei Stähle
-geschwefelt | ≤ 900
-austenitisch | ≤ 1100
-martensitisch | ≤ 1500
Gehärtete Stähle |  | ≤ 48 HRC
≤ 66 HRC
Gusseisen |  | ≤ 240 HB
≤ 350 HB
Kugelgraphit- und Temperguss |  | ≤ 240 HB
≤ 350 HB
Hartguss |  | ≤ 350 HB
Titan und Titan-Legierungen | ≤ 850
≤ 1250
Sonderlegierung | ≤ 2000
Aluminium und Al-Legierungen | ≤ 400
AL-Knetlegierung | ≤ 650
Al-Gusslegierung
≤ 10 % Si | ≤ 600
≤ 24 % Si | ≤ 600
Magnesium-Legierungen | ≤ 400
Kupfer | ≤ 500
Messing
- kurzspanend | ≤ 600
- langspanend | ≤ 600
Bronzen
-kurzspanend | ≤ 600
≤ 850
-langspanend | ≤ 850
≤ 1000
Kunststoffe
-duroplastisch |  |  | 230 | 0.04 | 445 | 0.057 | 445 | 0.073 | 445 | 0.088 | 445 | 0.101 | 445 | 0.123 | 445 | 0.141
-thermoplastisch
Kunststoffmatrix (CFK / GFK) |  |  | 295 | 0.021 | 200 | 0.026 | 200 | 0.031 | 200 | 0.035 | 200 | 0.038 | 200 | 0.042 | 200 | 0.043
Kohlenstoffmatrix (CFC) |  |  | 295 | 0.018 | 200 | 0.023 | 200 | 0.027 | 200 | 0.031 | 200 | 0.033 | 200 | 0.037 | 200 | 0.038
Sandwichkonstruktion (Wabenkern) |  |  | 395 | 0.012 | 270 | 0.015 | 270 | 0.017 | 270 | 0.019 | 270 | 0.021 | 270 | 0.023 | 270 | 0.024
Sandwichkonstruktion (Schaumkern) |  |  | 300 | 0.019 | 200 | 0.024 | 200 | 0.028 | 200 | 0.032 | 200 | 0.035 | 200 | 0.039 | 200 | 0.041
Die angegebenen Schnittwerte sind Richtwerte. Die für den jeweiligen Bearbeitungsfall optimalen Daten sollten im Versuch oder während der Bearbeitung ermittelt werden.